## Cristobal
Nombre del Cliente | Cantidad | Unidad | Calibre | Color | Material | Clave | Corte | Lubricación | Orientación | No pedido | Fecha Entrega | Perfil | Aditivo | Otros | Especificaciones | Descripcion
SEALEZE CORPORATION | 100 | LB | 0.006" | NEGRO 921 | NYLON 6.6 | F006N6.6BL-AS | EN MAZO | SIL. AMERICANO 100% | T | PMM 8382 | 22.04.2016 00:00:00 | - | AS | - | AS, AGREGAR 200 GR DE IRGASTAT P22 X KG DE RESINA, VEL. 150-600-540, DADO DE 215 O 250 BARRENOS, SOLO PELICULA ESTIRABEL DE PE, DIAMETRO DE MAZO 50 +/- 2MM | NYLON 6.6 "AS" NEGRO 921 CAL. 0.006" EN MAZO
TESS ORAL HEALTH | 300 | LB | 0.152 MM | BLANCO 945 | NYLON 6.12 | E0242002 | 33 MM | 0 | 0 | PMM 8383 | 22.04.2016 00:00:00 | - | - | - | - | NYLON 6.12 BLANCO 945 CAL. 0.152 MM CORTE: 33 MM
TESS ORAL HEALTH | 150 | LB | 0.178 MM | AMARILLO 206 | NYLON 6.12 | E0242005 | 33 MM | 0 | 0 | PMM 8383 | 22.04.2016 00:00:00 | - | - | - | - | NYLON 6.12 AMARILLO 206 CAL. 0.178 MM CORTE: 33 MM
TESS ORAL HEALTH | 150 | LB | 0.178 MM | VIOLETA 618 | NYLON 6.12 | E0242006 | 33 MM | 0 | 0 | PMM 8383 | 22.04.2016 00:00:00 | - | - | - | - | NYLON 6.12 VIOLETA 618 CAL. 0.178 MM CORTE: 33 MM
TESS ORAL HEALTH | 150 | LB | 0 | 0 | 0 | E0242019 | 0 | 0 | 0 | PMM 8383 | 22.04.2016 00:00:00 | #N/A | #N/A | #N/A | #N/A | NYLON 6.12 AZUL 834 CAL. 0.178 MM CORTE: 33 MM

## Hoja1
Nombre del Cliente | Cantidad_Kg | Unidad_Original | Calibre | Color | Material | Resina | Clave | Corte | Lubricante | Orientación | No pedido | Fecha Entrega | ESP_SAE | Rizado | Perfil | Aditivos | Tipo de Mazo | Bastón_Espejo_Tina | Herramental | Fabricar | Temple | Horno | Teñido | Enfundado | Esp_Carretes
Sealeze Corporation | 45.4 | 45 | 0.006 pulg | Negro 921 | Nylon 6.6 AS | Irgastat (200 g / kg de resina), | F006N6.6BL-AS | Mazo | Silicón americano 100%, | T | PMM 8382 | 2016-04-22 | AS, AGREGAR Irgastat (200 g / kg de resina), DADO DE 215 O 250 BARRENOS, SOLO PELICULA ESTIRABEL DE PE, DIAMETRO DE MAZO 50 +/- 2MM |  |  | Irgastat (200 g / kg de resina), |  | Bastón 3 mm - 5 mm, Espejo 50 cm, | Dado de 215 ó 250 barrenos, 10 mallas de 100 mesh, |  | Agua, mínimo 90°C / 120 min +/- 10 min, |  |  | Forrar sólo con película estirable de polietileno.,
Tess Oral Health | 136.2 | 160 | 0.152 mm (0.006 pulg) | Blanco 945 | Nylon 6.12 |  | E0242002 | 33 mm | Silicón americano 20 ml. por 19 lts. de agua, Utilizar 2 hornos de temple en línea: 1 entre el primer y segundo tren, 1 entre el tercer tren y estiradora chica. Templar a 200°C y una velocidad del ventilador de 729 RPM., Utilizar lubricadora en línea con | T | PMM 8383 | 2016-04-22 | Dado de 110 barrenos, 25 mallas de 100 mesh, Con Doble Horno de Temple en Linea |  |  |  |  | Bastón 3 mm - 5 mm, Espejo 50 cm, | Dado de 110 barrenos, 25 mallas de 100 mesh, |  | Vapor, mínimo 90°C / 120 min +/- 10 min, |  |  | Forrar sólo con funda de polietileno de 7.5 a 7.6 cm.,
Tess Oral Health | 68.1 | 80 | 0.178 mm (0.007 pulg) | Amarillo 206 | Nylon 6.12 |  | E0242005 | 33 mm | Silicón americano 25 ml por 19 lts de agua, Utilizar 2 hornos de temple en línea: 1 entre el primer y segundo tren, 1 entre el tercer tren y estiradora chica. Templar a 200°C y una velocidad del ventilador de 729 RPM., Utilizar lubricadora en línea con ag | T | PMM 8383 | 2016-04-22 | Dado de 110 barrenos, 25 mallas de 100 mesh, Con Doble Horno de Temple en Linea |  |  |  |  | Bastón 3 mm - 5 mm, Espejo 50 cm, | Dado de 110 barrenos, 25 mallas de 100 mesh, |  | Vapor, mínimo 90°C / 120 min +/- 10 min, |  |  | Forrar sólo con funda de polietileno de 7.5 a 7.6 cm.,
Tess Oral Health | 68.1 | 80 | 0.178 mm (0.007 pulg) | Violeta 618 | Nylon 6.12 |  | E0242006 | 33 mm | Silicón americano 25 ml por 19 lts de agua, Utilizar 2 hornos de temple en línea: 1 entre el primer y segundo tren, 1 entre el tercer tren y estiradora chica. Templar a 200°C y una velocidad del ventilador de 729 RPM., Utilizar lubricadora en línea con ag | T | PMM 8383 | 2016-04-22 | Dado de 110 barrenos, 25 mallas de 100 mesh, Con Doble Horno de Temple en Linea |  |  |  |  | Bastón 3 mm - 5 mm, Espejo 50 cm, | Dado de 110 barrenos, 25 mallas de 100 mesh, |  | Vapor, mínimo 90°C / 120 min +/- 10 min, |  |  | Forrar sólo con funda de polietileno de 7.5 a 7.6 cm.,
Tess Oral Health | 68.1 | 80 | 0.178 mm (0.007 pulg) | Azul 834 | Nylon 6.12 |  | E0242019 | 33 mm | Silicón americano 25 ml por 19 lts de agua, Utilizar 2 hornos de temple en línea: 1 entre el primer y segundo tren, 1 entre el tercer tren y estiradora chica. Templar a 200°C y una velocidad del ventilador de 729 RPM., Utilizar lubricadora en línea con ag | T | PMM 8383 | 2016-04-22 | Dado de 110 barrenos, 25 mallas de 100 mesh, Con Doble Horno de Temple en Linea |  |  |  |  | Bastón 3 mm - 5 mm, Espejo 50 cm, | Dado de 110 barrenos, 25 mallas de 100 mesh, |  | Vapor, mínimo 90°C / 120 min +/- 10 min, |  |  | Forrar sólo con funda de polietileno de 7.5 a 7.6 cm.,