## Cristobal
Nombre del Cliente | Cantidad | Unidad | Calibre | Color | Material | Clave | Corte | Lubricación | Orientación | No pedido | Fecha Entrega | Perfil | Aditivo | Otros | Especificaciones | Descripcion
SANIFAB | 150 | LB | 0.090" | ROJO 970 | NYLON 6 PLUS | E0060016 | MAZO | LUBAN | S | PMM 8384 | 25.04.2016 00:00:00 | - | - | - | CON NOTCHES | NYLON 6 PLUS CON NOTCHES ROJO 970 CAL. 0.090" EN MAZO
SANIFAB | 100 | LB | 0.090" | AZUL 955 | NYLON 6 PLUS | E0060019 | MAZO | LUBAN | S | PMM 8384 | 25.04.2016 00:00:00 | - | - | - | CON NOTCHES | NYLON 6 PLUS CON NOTCHES AZUL 955 CAL. 0.090" EN MAZO
SANIFAB | 200 | LB | 0.120" | NATURAL | NYLON 6 PLUS | E0060025 | MAZO | LUBAN | S | PMM 8384 | 25.04.2016 00:00:00 | - | - | - | CON NOTCHE, EN MAZO PEQUEÑO CON EXTENSION PARA ENCOGER | NYLON 6 PLUS CON NOTCHES NATURAL CAL. 0.120" EN MAZO
SANIFAB | 150 | LB | 0.120" | ROJO 970 | NYLON 6 PLUS | E0060027 | MAZO | LUBAN 100% | S | PMM 8384 | 25.04.2016 00:00:00 | - | - | - | CON NOTCHES, EN MAZO PEQUEÑO CON EXTENSION PARA ENCOGER | NYLON 6 PLUS CON NOTCHES ROJO 970 CAL. 0.120" EN MAZO
SANIFAB | 150 | LB | 0.090" | NATURAL | NYLON 6 PLUS | E0060015 | 7 1/4" | LUBAN | S | PMM 8384 | 25.04.2016 00:00:00 | - | - | - | CON NOTCHES CON MAZO PEQUEÑO CON EXTENSION PARA ENCOGER | NYLON 6 PLUS CON NOTCHES NATURAL CAL. 0.090" CORTE: 7 1/4"
SANIFAB | 100 | LB | 0.090" | AZUL 955 | NYLON 6 PLUS | E0060014 | 9 1/4" | LUBAN 100% | S | PMM 8384 | 25.04.2016 00:00:00 | - | - | - | CON NOTCHES | NYLON 6 PLUS CON NOTCHES AZUL 955 CAL. 0.090" CORTE: 9 1/4"
PROCTER & GAMBLE INTERNATIONAL OPERATIONS, S.A. | 76 | KG | 0.007" | NATURAL | NYLON 6.12 | .69852332 | 33 MM | SIL. AMERICANO 25ML | T | PMM 8385 | 14.04.2016 00:00:00 | - | - | - | CAJAS DE 19 KG. MARCAR LA CLAVE EN MAZO | NYLON 6.12 NATURAL CAL. 0.007" CORTE: 33 MM
PROCTER & GAMBLE INTERNATIONAL OPERATIONS, S.A. | 114 | KG | 0.008" | NATURAL | NYLON 6.12 | .69852323 | 35 MM | SIL. AMERICANO 25ML | T | PMM 8385 | 14.04.2016 00:00:00 | - | - | - | CAJAS DE 19 KG. MARCAR LA CLAVE EN MAZO | NYLON 6.12 NATURAL CAL. 0.008" CORTE: 35 MM
PROCTER & GAMBLE INTERNATIONAL OPERATIONS, S.A. | 114 | KG | 0.008" | AZUL INDICATOR | NYLON 6.12 | .69852322 | 35 MM | SIL. AMERICANO 25ML | T | PMM 8385 | 14.04.2016 00:00:00 | - | - | - | CAJAS DE 19 KG. MARCAR LA CLAVE EN MAZO | NYLON 6.12 AZUL INDICATOR CAL. 0.008" CORTE: 35 MM
PROCTER & GAMBLE INTERNATIONAL OPERATIONS, S.A. | 76 | KG | 0.008" | BLANCO 945 | NYLON 6.12 | .69852306 | 33 MM | SIL. AMERICANO 25ML | T | PMM 8385 | 14.04.2016 00:00:00 | - | - | - | CAJAS DE 19 KGS MARCAR LA CLAVE EN EL MAZO | NYLON 6.12 BLANCO 945 CAL. 0.008" CORTE: 33 MM
PROCTER & GAMBLE INTERNATIONAL OPERATIONS, S.A. | 180 | KG | 0.010" | NATURAL | NYLON 6.12 | .69852305 | 33 MM | SIL. AMERICANO 25ML | T | PMM 8385 | 14.04.2016 00:00:00 | - | - | - | CAJAS DE 20 KG. MARCAR LA CLAVE EN MAZO | NYLON 6.12 NATURAL CAL. 0.010" CORTE: 33 MM
PROCTER & GAMBLE INTERNATIONAL OPERATIONS, S.A. | 40 | KG | 0.012" | VERDE 973 | NYLON 6.12 | .69852304 | 33 MM | SIL. AMERICANO 25ML | T | PMM 8385 | 14.04.2016 00:00:00 | - | - | - | CAJAS DE 20 KG MARCAR LA CLAVE EN EL MAZO | NYLON 6.12 VERDE 973 CAL. 0.012" CORTE: 33 MM
PROCTER & GAMBLE INTERNATIONAL OPERATIONS, S.A. | 260 | KG | 0.012" | AZUL 991 | NYLON 6.12 | .60880479 | 33 MM | SIL. AMERICANO 25ML | T | PMM 8385 | 14.04.2016 00:00:00 | - | - | - | CAJAS DE 20 KG. MARCAR LA CLAVE EN MAZO | NYLON 6.12 AZUL 991 CAL. 0.012" CORTE: 33 MM
PROCTER & GAMBLE INTERNATIONAL OPERATIONS, S.A. | 247 | KG | 0.009" | NATURAL | NYLON 6.12 | .60880478 | 33 MM | SIL. AMERICANO 25ML | T | PMM 8385 | 14.04.2016 00:00:00 | - | - | - | CAJAS DE 19 KGS MARCAR LA CLAVE EN EL MAZO | NYLON 6.12 NATURAL CAL. 0.009" CORTE: 33 MM
PROCTER & GAMBLE INTERNATIONAL OPERATIONS, S.A. | 38 | KG | 0.009" | AZUL 991 | NYLON 6.12 | .98819528 | 36 MM | SIL. AMERICANO 25ML | T | PMM 8385 | 14.04.2016 00:00:00 | - | - | - | CAJAS DE 19 KG. MARCAR LA CLAVE EN EL MAZO | NYLON 6.12 AZUL 991 CAL. 0.009" CORTE: 36 MM
PROCTER & GAMBLE INTERNATIONAL OPERATIONS, S.A. | 160 | KG | 0.012" | NATURAL | NYLON 6.12 | .98727029 | 31 MM | SIL. AMERICANO 25ML | T | PMM 8386 | 14.04.2016 00:00:00 | - | - | - | CAJAS DE 20 KG. MARCAR LA CLAVE EN MAZO | NYLON 6.12 NATURAL CAL. 0.012" CORTE: 31 MM
PROCTER & GAMBLE INTERNATIONAL OPERATIONS, S.A. | 160 | KG | 0.012" | NATURAL | NYLON 6.12 | .69860412 | 1 3/4" | SIL. AMERICANO 25ML | T | PMM 8386 | 14.04.2016 00:00:00 | - | - | - | CAJAS DE 20 KGS MARCAR LA CLAVE EN EL MAZO | NYLON 6.12 NATURAL CAL. 0.012" CORTE: 1 3/4"
PROCTER & GAMBLE INTERNATIONAL OPERATIONS, S.A. | 25 | KG | 0.007" | LILA 159 | NYLON 6.12 | .60880056 | 32 MM | SIL. AMERICANO 25ML | T | PMM 8387 | 14.04.2016 00:00:00 | - | - | - | CAJAS DE 7.5 kgs MARCAR LA CLAVE EN EL MAZO | NYLON 6.12 LILA 159 CAL. 0.007" CORTE: 32 MM
PROCTER & GAMBLE INTERNATIONAL OPERATIONS, S.A. | 37.5 | KG | 0.007" | NARANJA 229 | NYLON 6.12 | .60880054 | 32 MM | SIL. AMERICANO 25ML | T | PMM 8387 | 14.04.2016 00:00:00 | - | - | - | CAJAS DE 7.5 KGS MARCAR LA CLAVE EN EL MAZO | NYLON 6.12 NARANJA 229 CAL. 0.007" CORTE: 32 MM
PROCTER & GAMBLE INTERNATIONAL OPERATIONS, S.A. | 37.5 | KG | 0.009" | NARANJA 820 | NYLON 6.12 | .60880050 | 32 MM | SIL. AMERICANO 25ML | T | PMM 8387 | 14.04.2016 00:00:00 | - | - | - | CAJAS DE 7.5 KGS. MARCAR LA CLAVE EN EL MAZO | NYLON 6.12 NARANJA 820 CAL. 0.009" CORTE: 32 MM
PROCTER & GAMBLE INTERNATIONAL OPERATIONS, S.A. | 135 | KG | 0.0075" | BLANCO 945 | NYLON 6.12 | .60880048 | 34 MM | SIL. AMERICANO 25ML | T | PMM 8387 | 14.04.2016 00:00:00 | - | - | - | CAJAS DE 7.5 KGS MARCAR LA CLAVE EN EL MAZO | NYLON 6.12 BLANCO 945 CAL. 0.0075" CORTE: 34 MM
PROCTER & GAMBLE INTERNATIONAL OPERATIONS, S.A. | 37.5 | KG | 0.007" | AMARILLO 206 | NYLON 6.12 | .98819422 | 36 MM | SIL. AMERICANO 25ML | T | PMM 8387 | 14.04.2016 00:00:00 | - | - | - | CAJAS DE 7.5 KGS MARCAR CLAVE EN EL MAZO | NYLON 6.12 AMARILLO 206 CAL. 0.007" CORTE: 36 MM
LEE CHIA BRUSH CO., LTD. | 50 | KG | 0.064 MM | NATURAL | NYLON 6.12 | E0184004 | CARRETE 75 HILOS | TWEEN 10ML X LT | T | PMM 8388 | 25.04.2016 00:00:00 | - | - | - | CTS DE 75 HILOS CON 5 KG DE PESO, HORNO DE TEMPLE EN LINEA 200°C 786 RPM, EMB ITALIANAS, REPARTIDOR EN 3, TENSION 0.1, BALANCIN 9 RANURADO CON CONTRA PESO, PLANCHADOR DE 3MM, LUBRICADO EN LINEA 16 RPM, TIEMPO 7 HRS APX, CTE NATURAL DE CRELLIN. | NYLON 6.12 NATURAL CAL. 0.064 MM (0.0025") EN CARRETE DE 75 HILOS
LEE CHIA BRUSH CO., LTD. | 100 | KG | 0.064 MM | NATURAL | NYLON 6.12 | E0184005 | CARRETE 100 HILOS | TWEEN 10MLXLT | T | PMM 8388 | 25.04.2016 00:00:00 | - | - | - | CTES DE 100 HILOS CON 5 KG DE PESO, EMB ITALIANAS, TENSION 0.1, BALANCIN 9, REPARTIDOR EN 3, PLANCHADOR 4 MM, POLEA DE ENTRADA Y BALANCIN RANURADOS HORNO DE TEMPLE EN LINEA 200°C Y 786 RPM, 5 MIN, CTE NATURAL DE CRELLIN 16 RPM 50 VUELTAS | NYLON 6.12 NATURAL CAL. 0.064 MM (0.0025") EN CARRETE DE 100 HILOS
B&B COMPANY CO., LTD. | 50 | KG | 0.0025" | NEGRO 925 | NYLON 6.12 | E0007052 | CARRETE DE 100 HILOS | 0 | 0 | PMM 8389 | 25.04.2016 00:00:00 | - | - | - | - | NYLON 6.12 NEGRO 925 CAL. 0.0025" EN CARRETE DE 100 HILOS
B&B COMPANY CO., LTD. | 50 | KG | 0.0025" | NATURAL | NYLON 6.12 | E0007041 | CARRETE 150 HILOS | SIL. 365 50 ML X LT. | F | PMM 8389 | 25.04.2016 00:00:00 | - | - | - | CTES 150 HILOS C/5 KG , EMB. ITALIANAS TENSION 2.5, BALANCIN 10, TODAS LAS POLEAS EN H, REPARTIDOR 4.5, LUB EN LINEA 18 RPM TIEMPO DE EMB. 2HRS 10 MIN APX SIN PLANCHADOR, CTE NATURAL CRELLIN. | NYLON 6.12 NATURAL CAL. 0.0025" EN CARRETE DE 150 HILOS
B&B COMPANY CO., LTD. | 100 | KG | 0.0025" | NEGRO 925 | NYLON 6.12 | E0007053 | CARRETE DE 200 HILOS | 0 | 0 | PMM 8389 | 25.04.2016 00:00:00 | - | - | - | - | NYLON 6.12 NEGRO 925 CAL. 0.0025" EN CARRETE DE 200 HILOS
B&B COMPANY CO., LTD. | 100 | KG | 0.003" | NATURAL | NYLON 6.12 | E0007031 | CARRETE 100 HILOS | SIL. 365 150% | F | PMM 8389 | 25.04.2016 00:00:00 | - | - | - | CTES DE 100 HILOS CON 5 KG DE PESO, EMB. ITALIANAS POLEAS EN V, TENSION 3.5, BALANCIN 10, REPARTIDOR 2 - 2.5, TIEMPO DE EMB. 3 HRS, LUB POR GOTEO 80 GOTAS X MIN, EN CTE NATURAL DE CRELLIN 100 VUELTAS. | NYLON 6.12 NATURAL CAL. 0.003" EN CARRETE DE 100 HILOS
B&B COMPANY CO., LTD. | 100 | KG | 0.003" | NEGRO 925 | NYLON 6.12 | E0007071 | CARRETE DE 100 HILOS | 0 | 0 | PMM 8389 | 25.04.2016 00:00:00 | - | - | - | -*- | NYLON 6.12 NEGRO 925 CAL. 0.003" EN CARRETE DE 100 HILOS
B&B COMPANY CO., LTD. | 120 | KG | 0.003" | NEGRO 925 | NYLON 6.12 | E0007069 | CARRETE DE 200 HILOS | 0 | 0 | PMM 8389 | 25.04.2016 00:00:00 | - | - | - | - | NYLON 6.12 NEGRO 925 CAL. 0.003" EN CARRETE DE 200 HILOS
B&B COMPANY CO., LTD. | 30 | KG | 0.004" | NEGRO 925 | NYLON 6.12 | E0007004 | 13 MM | LUBAN | T | PMM 8389 | 25.04.2016 00:00:00 | - | - | - | EN MAZO CHICO DE ALUMINIO, DELGADO Y MAROMEADO (1.05 M DE LARGO Y 45 MM DE DIÁMETRO) | NYLON 6.12 NEGRO 925 CAL. 0.004" CORTE: 13 MM
B&B COMPANY CO., LTD. | 50 | KG | 0.005" | NEGRO 925 | NYLON 6.12 | E0007014 | 13 MM | LUBAN 100% | F | PMM 8389 | 25.04.2016 00:00:00 | HUECO | - | - | FABRICAR COMO 0.0055",EN MAZO CHICO DE ALUMINIO, DELGADO Y MAROMEADO (1.05 M DE LARGO Y 45 MM DE DIÁMETRO) | NYLON 6.12 HUECO NEGRO 925 CAL. 0.005" CORTE: 13 MM
B&B COMPANY CO., LTD. | 50 | KG | 0.006" | NEGRO 925 | NYLON 6.12 | E0007016 | 13 MM | LUBAN 100% | F | PMM 8389 | 25.04.2016 00:00:00 | HUECO | - | - | FABRICAR COMO 0.0065",EN MAZO CHICO DE ALUMINIO, DELGADO Y MAROMEADO (1.05 M DE LARGO Y 45 MM DE DIÁMETRO) | NYLON 6.12 HUECO NEGRO 925 CAL. 0.006" CORTE: 13 MM
ORAL-B LABORATORIES | 32.8 | KG | 0.007" | BLANCO 945 | NYLON 6.12 | .99714145 | CARRETE 30 HILOS | SILICON 365 42.5MLXL | T | PMM 8390 | 26.04.2016 00:00:00 | - | - | - | CTES. 30 HILOS, CON HORNO DE TEMPLE EN LINEA 180°C 729 RPM, LUBRICACION EN LINEA 9 RPM, EMB. ITALIANAS TENSION 0.4, BALANCIN 10, REPARTIDOR 5, PLANCHADOR 5 MM, CTES. NEGROS H&K, 4.1 KG. 51 MIN EMBOBINADO. CALIBRE: INDIVIDUAL +/- 3%, PROM.+/- 1.2% | NYLON 6.12 BLANCO 945 CAL. 0.007" EN CARRETE DE 30 HILOS
ORAL-B LABORATORIES | 88 | KG | 0.007" | BLANCO 945 | NYLON 6.12 | .99714147 | CARRETE 40 HILOS | SILICON 365 42.5MLXL | T | PMM 8390 | 26.04.2016 00:00:00 | - | - | - | CTES. 40 HILOS, CON HORNO DE TEMPLE EN LINEA 180°C 729 RPM, LUBRICACION EN LINEA 9 RPM, EMB. ITALIANAS TENSION 1.8, BALANCIN 10, REPARTIDOR 7.1, PLANCHADOR 7 MM, CTES. NEGROS H&K, 5.5 KG. 49 MIN EMBOBINADO. CALIBRE: INDIVIDUAL +/- 3%, PROM.+/- 1.2% | NYLON 6.12 BLANCO 945 CAL. 0.007" EN CARRETE DE 40 HILOS
ORAL-B LABORATORIES | 64.8 | KG | 0.008" | BLANCO 945 | NYLON 6.12 | .99714149 | CARRETE 30 HILOS | SILICON 365 42.5MLXL | T | PMM 8390 | 26.04.2016 00:00:00 | - | - | - | CTES. 30 HILOS, CON HORNO DE TEMPLE EN LINEA 180°C 729 RPM, LUBRICACION EN LINEA 9 RPM, EMB. ITALIANAS TENSION 0.4, BALANCIN 10, REPARTIDOR 5.8, PLANCHADOR 6 MM, CTES. NEGROS H&K, 5.4 KG. 50 MIN EMBOBINADO. CALIBRE: INDIVIDUAL +/- 3%, PROM.+/- 1.2% | NYLON 6.12 BLANCO 945 CAL. 0.008" EN CARRETE DE 30 HILOS
ORAL-B LABORATORIES | 65.6 | KG | 0.007" | VERDE 351 | NYLON 6.12 | .99714154 | CARRETE 30 HILOS | SILICON 365 42.5MLXL | T | PMM 8390 | 26.04.2016 00:00:00 | - | - | - | CTES. 30 HILOS, CON HORNO DE TEMPLE EN LINEA 180°C 729 RPM, LUBRICACION EN LINEA 9 RPM, EMB. ITALIANAS TENSION 0.4, BALANCIN 10, REPARTIDOR 5, PLANCHADOR 5 MM, CTES. NEGROS H&K, 4.1 KG. 51 MIN EMBOBINADO. CALIBRE: INDIVIDUAL +/- 3%, PROM.+/- 1.2% | NYLON 6.12 VERDE 351 CAL. 0.007" EN CARRETE DE 30 HILOS
ORAL-B LABORATORIES | 88 | KG | 0.007" | VERDE 351 | NYLON 6.12 | .99714155 | CARRETE 40 HILOS | SILICON 365 42.5MLXL | T | PMM 8390 | 26.04.2016 00:00:00 | - | - | - | CTES. 40 HILOS, CON HORNO DE TEMPLE EN LINEA 180°C 729 RPM, LUBRICACION EN LINEA 9 RPM, EMB. ITALIANAS, TENSION 1.8, BALANCIN 10, REPARTIDOR 7.1, PLANCHADOR DE 7 MM. CTES NEGRO H&K, 5.5 KG 49 MIN. EMBOBINADO . CALIBRE: IND. +/- 3%, PROM. +/- 1.2% | NYLON 6.12 VERDE 351 CAL. 0.007" EN CARRETE DE 40 HILOS
ORAL-B LABORATORIES | 39.6 | KG | 0.006" | AZUL 352 | NYLON 6.12 | .99714208 | CARRETE 30 HILOS | SILICON 365 42.5MLXL | T | PMM 8390 | 26.04.2016 00:00:00 | - | - | - | CTES. 30 HILOS, CON HORNO DE TEMPLE EN LINEA 180°C 729 RPM, LUBRICACION EN LINEA 9 RPM, EMB. ITALIANAS TENSION 1.8, BALANCIN 10, REPARTIDOR 4.8, PLANCHADOR 5 MM, CTES. NEGROS H&K, 3.3 KG. 53 MIN EMBOBINADO. CALIBRE: INDIVIDUAL +/- 3%, PROM.+/- 1.2% | NYLON 6.12 AZUL 352 CAL. 0.006" EN CARRETE DE 30 HILOS
ORAL-B LABORATORIES | 262.4 | KG | 0.006" | AZUL 352 | NYLON 6.12 | .99714211 | CARRETE 40 HILOS | SILICON 365 42.5MLXL | T | PMM 8390 | 26.04.2016 00:00:00 | - | - | - | CTES. 40 HILOS, CON HORNO DE TEMPLE EN LINEA 180°C 729 RPM, LUBRICACION EN LINEA 9 RPM, EMB. ITALIANAS TENSION 1.8, BALANCIN 10, REPARTIDOR 5.9, PLANCHADOR 6 MM, CTES. NEGROS H&K, 4.1 KG. 50 MIN EMBOBINADO. CALIBRE: INDIVIDUAL +/- 3%, PROM.+/- 1.2% | NYLON 6.12 AZUL 352 CAL. 0.006" EN CARRETE DE 40 HILOS
THE MILL ROSE COMPANY | 200 | LB | 0.014" | NEGRO 921 | NYLON 6 PLUS | C-101412 | MAZO | LUBAN | S | PMM 8391 | 05.04.2016 00:00:00 | - | - | - | - | NYLON 6 PLUS NEGRO 921 CAL. 0.014" EN MAZO
BAUTISTA MENDOZA EMILIANO | 100 | KG | 0 | 0 | 0 | N0554001 | 0 | 0 | 0 | PMM 8392 | 21.04.2016 00:00:00 | #N/A | #N/A | #N/A | #N/A | POLIETILENO EN CRUZ AZUL 971 CAL.0.040" EN MAZO 1.10 M

## Hoja1
Nombre del Cliente | Cantidad_Kg | Unidad_Original | Calibre | Color | Material | Resina | Clave | Corte | Lubricante | Orientación | No pedido | Fecha Entrega | ESP_SAE | Rizado | Perfil | Aditivos | Tipo de Mazo | Bastón_Espejo_Tina | Herramental | Fabricar | Temple | Horno | Teñido | Enfundado | Esp_Carretes
The Mill Rose Company | 90.8 | 110 | 0.014 pulg | Negro 921 | Nylon 6 Plus | Fabricar con resinas DuPont o resinas BASF, | C-101412 M | Mazo | Lubán 100%, | S | PMM 8391 | 2016-04-05 | Dado de 40 barrenos, 25 mallas de 100 mesh, | [5 empty] | Dado de 40 barrenos, 25 mallas de 100 mesh, |  | Agua, mínimo 90°C / 120 min +/- 10 min, | 105°C +/- 5°C / 3hrs, |  | Forrar con funda de polietileno y papel kraft café,
Procter & Gamble International Operations, S.A. | 76 | 90 | 0.178 mm (0.007 pulg) | Natural | Nylon 6.12 | Usar resina Grilon XE 3938 como primera opción, Vestamid D16 como segunda opción, | .69852332 | 33 mm | Silicón americano 25 ml por 19 lts de agua, | T | PMM 8385 | 2016-04-14 | 4 CAJAS DE 19 KG. Dado de 177 barrenos como primera opción, dado de 130 barrenos como segunda opción, 25 mallas de 100 mesh,MARCAR LA CLAVE EN MAZO |  |  |  |  | Bastón 3 mm - 5 mm, Espejo 50 cm, | Dado de 177 barrenos como primera opción, dado de 130 barrenos como segunda opción, 25 mallas de 100 mesh, | Inspección en proceso de calibre: Medir con micrómetro. Calibrar en mm con nominal de 0.175 mm Inspección final de calibre: Medir con láser. Calibrar en mm con nominal de 0.178 mm (0.007 pulg), | Vapor, mínimo 90°C / 120 min +/- 10 min, |  |  | Forrar sólo con funda de polietileno de 7.5 a 7.6 cm.,
Procter & Gamble International Operations, S.A. | 114 | 140 | 0.203 mm (0.008 pulg) | Azul Indicator | Nylon 6.12 | Fabricar con resinas DuPont (Zytel FG 158), | .69852322 | 35 mm | Silicón americano 18 ml por 19 lts de agua, DESPUÉS DEL TEMPLADO Y PEINADO (ANTES DE LUBRICAR), DEJAR SECAR EL MATERIAL MÍNIMO 12 HORAS. YA SECO, LUBRICAR. Cada mazo se sumergirá dentro de la solución de lubricante durante 3 min. Después peinar el materi | T | PMM 8385 | 2016-04-14 | 6 CAJAS DE 19 KG.Dado de 130 ó 177 barrenos, 25 mallas de 100 mesh, MARCAR LA CLAVE EN MAZOTeñir con ácido cítrico, utilizar fórmula de teñido de acuerdo a la AV. 149. Teñir en línea con velocidades para trenes 1, 2 y 3: 260 rpm. Carretes para teñir: 6 carretes de 65 hilos ó 7 carretes de 59 hilos. Embobinado en mazo normal (AL-60)., |  |  |  |  | Bastón 3 mm - 5 mm, Espejo 50 cm, | Dado de 130 ó 177 barrenos, 25 mallas de 100 mesh, | Inspección en proceso de calibre: Medir con micrómetro. Calibrar en mm con nominal de 0.200 mm Inspección final de calibre: Medir con láser. Calibrar en mm con nominal de 0.203 mm (0.008 pulg) Embobinar en carretes de 65 hilos (dado de 130 barrenos) ó 59 |  |  | Teñir con ácido cítrico, utilizar fórmula de teñido de acuerdo a la AV. 149. Teñir en línea con velocidades para trenes 1, 2 y 3: 260 rpm. Carretes para teñir: 6 carretes de 65 hilos ó 7 carretes de 59 hilos. Embobinado en mazo normal (AL-60)., | Forrar sólo con funda de polietileno de 7.5 a 7.6 cm., | Usar embobinadoras nacionales como primera opción, embobinadoras italianas como segunda opción., 5.5, 10. Polea de entrada en H, polea de salida en V., 1 hr, 4, Crellin Natural,
Procter & Gamble International Operations, S.A. | 76 | 90 | 0.203 mm (0.008 pulg) | Blanco 945 | Nylon 6.12 |  | .69852306 | 33 mm | Silicón americano 25 ml por 19 L de agua, | T | PMM 8385 | 2016-04-14 | 4 CAJAS DE 19 KGS Dado de 177 barrenos como primera opción, dado de 130 barrenos como segunda opción, 25 mallas de 100 mesh,MARCAR LA CLAVE EN EL MAZO |  |  |  |  | Bastón 3 mm - 5 mm, Espejo 50 cm, | Dado de 177 barrenos como primera opción, dado de 130 barrenos como segunda opción, 25 mallas de 100 mesh, | Inspección en proceso de calibre: Medir con micrómetro. Calibrar en mm con nominal de 0.200 mm Inspección final de calibre: Medir con láser. Calibrar en mm con nominal de 0.203 mm (0.008 pulg), | Vapor, mínimo 90°C / 120 min +/- 10 min, |  |  | Forrar con funda de polietileno y papel kraft blanco,
Procter & Gamble International Operations, S.A. | 180 | 210 | 0.254 mm (0.010 pulg) | Natural | Nylon 6.12 | Usar resina Grilon XE 3938 como primera opción, Vestamid D16 como segunda opción, | .69852305 | 33 mm | Silicón americano 25 ml por 19 lts de agua, | T | PMM 8385 | 2016-04-14 | 9 CAJAS DE 20 KG. Dado de 90 barrenos, 25 mallas de 100 mesh,MARCAR LA CLAVE EN MAZO |  |  |  |  | Bastón 3 mm - 5 mm, Espejo 50 cm, | Dado de 90 barrenos, 25 mallas de 100 mesh, | Inspección en proceso de calibre: Medir con micrómetro. Calibrar en mm con nominal de 0.251 mm Inspección final de calibre: Medir con láser. Calibrar en mm con nominal de 0.254 mm (0.010 pulg), | Vapor, mínimo 90°C / 120 min +/- 10 min, |  |  | Forrar sólo con funda de polietileno de 7.5 a 7.6 cm.,
Procter & Gamble International Operations, S.A. | 40 | 50 | 0.305 mm (0.012 pulg) | Verde 973 | Nylon 6.12 |  | .69852304 | 33 mm | Silicón americano 25 ml por 19 lts de agua, | T | PMM 8385 | 2016-04-14 | 2 CAJAS DE 20 KG Dado de 60 barrenos, 25 mallas de 100 mesh,MARCAR LA CLAVE EN EL MAZO | [5 empty] | Dado de 60 barrenos, 25 mallas de 100 mesh, | Inspección en proceso de calibre: Medir con micrómetro. Calibrar en mm con nominal de 0.302 mm Inspección final de calibre: Medir con láser. Calibrar en mm con nominal de 0.305 mm (0.012 pulg), | Vapor, mínimo 90°C / 120 min +/- 10 min, |  |  | Forrar con funda de polietileno y papel kraft blanco,
Procter & Gamble International Operations, S.A. | 260 | 300 | 0.305 mm (0.012 pulg) | Azul 991 | Nylon 6.12 |  | .60880479 | 33 mm | Silicón americano 25 ml por 19 lts de agua, | T | PMM 8385 | 2016-04-14 | 13 CAJAS DE 20 KG. Dado de 60 barrenos, 25 mallas de 100 mesh,MARCAR LA CLAVE EN MAZO | [5 empty] | Dado de 60 barrenos, 25 mallas de 100 mesh, | Inspección en proceso de calibre: Medir con micrómetro. Calibrar en mm con nominal de 0.302 mm Inspección final de calibre: Medir con láser. Calibrar en mm con nominal de 0.305 mm (0.012 pulg), | Vapor, mínimo 90°C / 120 min +/- 10 min, |  |  | Forrar sólo con funda de polietileno de 7.5 a 7.6 cm.,
Procter & Gamble International Operations, S.A. | 247 | 285 | 0.229 mm (0.009 pulg) | Natural | Nylon 6.12 | Usar resina Grilon XE 3938 como primera opción, Vestamid D16 como segunda opción, | .60880478 | 33 mm | Silicón americano 25 ml por 19 lts de agua, | T | PMM 8385 | 2016-04-14 | 13 CAJAS DE 19 KGS Dado de 110 barrenos, 25 mallas de 100 mesh,MARCAR LA CLAVE EN EL MAZO |  |  |  |  | Bastón 3 mm - 5 mm, Espejo 50 cm, | Dado de 110 barrenos, 25 mallas de 100 mesh, | Inspección en proceso de calibre: Medir con micrómetro. Calibrar en mm con nominal de 0.226 mm Inspección final de calibre: Medir con láser. Calibrar en mm con nominal de 0.229 mm (0.009 pulg), | Vapor, mínimo 90°C / 120 min +/- 10 min, |  |  | Forrar sólo con funda de polietileno de 7.5 a 7.6 cm.,
Procter & Gamble International Operations, S.A. | 38 | 50 | 0.229 mm (0.009 pulg) | Azul 991 | Nylon 6.12 |  | .98819528 | 36 mm | Silicón americano 25 ml por 19 lts de agua, | T | PMM 8385 | 2016-04-14 | 2 CAJAS DE 19 KG. Dado de 110 barrenos, 25 mallas de 100 mesh,MARCAR LA CLAVE EN EL MAZO |  |  |  |  | Bastón 3 mm - 5 mm, Espejo 50 cm, | Dado de 110 barrenos, 25 mallas de 100 mesh, | Inspección en proceso de calibre: Medir con micrómetro. Calibrar en mm con nominal de 0.226 mm Inspección final de calibre: Medir con láser. Calibrar en mm con nominal de 0.229 mm (0.009 pulg), | Vapor, mínimo 90°C / 120 min +/- 10 min, |  |  | Forrar con funda de polietileno y papel kraft blanco,
Procter & Gamble International Operations, S.A. | 160 | 185 | 0.305 mm (0.012 pulg) | Natural | Nylon 6.12 | Usar resina Grilon XE 3938 como primera opción, Vestamid D16 como segunda opción, | .98727029 | 31 mm | Silicón americano 25 ml por 19 lts de agua, | T | PMM 8386 | 2016-04-14 | 8 CAJAS DE 20 KG. Dado de 60 barrenos, 25 mallas de 100 mesh,MARCAR LA CLAVE EN MAZO | [5 empty] | Dado de 60 barrenos, 25 mallas de 100 mesh, | Inspección en proceso de calibre: Medir con micrómetro. Calibrar en mm con nominal de 0.302 mm Inspección final de calibre: Medir con láser. Calibrar en mm con nominal de 0.305 mm (0.012 pulg), | Vapor, mínimo 90°C / 120 min +/- 10 min, |  |  | Forrar con funda de polietileno y papel kraft blanco,
Procter & Gamble International Operations, S.A. | 160 | 185 | 0.305 mm (0.012 pulg) | Natural | Nylon 6.12 | Usar resina Grilon XE 3938 como primera opción, Vestamid D16 como segunda opción, | .69860412 | 44.5 mm | Silicón americano 25 ml por 19 lts de agua, | T | PMM 8386 | 2016-04-14 | 8 CAJAS DE 20 KGS Dado de 60 barrenos, 25 mallas de 100 mesh,MARCAR LA CLAVE EN EL MAZO | [5 empty] | Dado de 60 barrenos, 25 mallas de 100 mesh, | Inspección en proceso de calibre: Medir con micrómetro. Calibrar en mm con nominal de 0.302 mm Inspección final de calibre: Medir con láser. Calibrar en mm con nominal de 0.305 mm (0.012 pulg), | Vapor, mínimo 90°C / 120 min +/- 10 min, |  |  | Forrar con funda de polietileno y papel kraft blanco,
Procter & Gamble International Operations, S.A. | 25 | 30 | 0.178 mm (0.007 pulg) | Lila 159 | Nylon 6.12 | Fabricar sólo con resina Zytel FG 158, el tono cambia con resina Grilon, Cambia con templado. Después del templado, el tono se pone un poco azul., | .60880056 | 32 mm | Silicón americano 25 ml por 19 lts de agua, | T | PMM 8387 | 2016-04-14 | 3 CAJAS DE 7.5 kgs + 1 de 2.5 Kg. Dado 130 ó 177 barrenos, 25 mallas de 100 mesh,MARCAR LA CLAVE EN EL MAZO |  |  |  |  | Bastón 3 mm - 5 mm, Espejo 50 cm, | Dado 130 ó 177 barrenos, 25 mallas de 100 mesh, | Inspección en proceso de calibre: Medir con micrómetro. Calibrar en mm con nominal de 0.175 mm Inspección final de calibre: Medir con láser. Calibrar en mm con nominal de 0.178 mm (0.007 pulg), | Vapor, mínimo 90°C / 120 min +/- 10 min, |  |  | Forrar con funda de polietileno y papel kraft blanco,
Procter & Gamble International Operations, S.A. | 37.5 | 50 | 0.178 mm (0.007 pulg) | Naranja 229 | Nylon 6.12 | Cambia con temperaturas de extrusión y templado. En extrusión: Con temperaturas altas se hace un tono más claro. Con temperaturas bajas se hace un tono más fuerte. En templado: El tono aumenta con el temple, respecto al tono en madejera., | .60880054 | 32 mm | Silicón americano 25 ml por 19 lts de agua, | T | PMM 8387 | 2016-04-14 | 5 CAJAS DE 7.5 KGS Dado 130 ó 177 barrenos, 25 mallas de 100 mesh,MARCAR LA CLAVE EN EL MAZO |  |  |  |  | Bastón 3 mm - 5 mm, Espejo 50 cm, | Dado 130 ó 177 barrenos, 25 mallas de 100 mesh, | Inspección en proceso de calibre: Medir con micrómetro. Calibrar en mm con nominal de 0.175 mm Inspección final de calibre: Medir con láser. Calibrar en mm con nominal de 0.178 mm (0.007 pulg), | Vapor, mínimo 90°C / 120 min +/- 10 min, |  |  | Forrar con funda de polietileno y papel kraft blanco,
Procter & Gamble International Operations, S.A. | 37.5 | 50 | 0.229 mm (0.009 pulg) | Naranja 820 | Nylon 6.12 | Cambia con temperaturas de extrusión y templado. Cambia con la velocidad de salida de la extrusora. En extrusión: Con temperaturas altas se hace un tono más claro. Con temperaturas bajas se hace un tono más fuerte. En templado: El tono aumenta con el temp | .60880050 | 32 mm | Silicón americano 25 ml por 19 lts de agua, | T | PMM 8387 | 2016-04-14 | 5 CAJAS DE 7.5 KGS. Dado 80 x 0.024", 25 mallas de 100 mesh,MARCAR LA CLAVE EN EL MAZO |  |  |  |  | Bastón 3 mm - 5 mm, Espejo 50 cm, | Dado 80 x 0.024", 25 mallas de 100 mesh, | Inspección en proceso de calibre: Medir con micrómetro. Calibrar en mm con nominal de 0.226 mm Inspección final de calibre: Medir con láser. Calibrar en mm con nominal de 0.229 mm (0.009 pulg), | Vapor, mínimo 90°C / 120 min +/- 10 min, |  |  | Forrar con funda de polietileno y papel kraft blanco,
Procter & Gamble International Operations, S.A. | 135 | 155 | 0.190 mm (0.0075 pulg) | Blanco 945 | Nylon 6.12 |  | .60880048 | 34 mm | Silicón americano 25 ml por 19 lts de agua, | T | PMM 8387 | 2016-04-14 | 18 CAJAS DE 7.5 KGS Dado de 177 barrenos como primera opción, dado de 130 barrenos como segunda opción, 25 mallas de 100 mesh,MARCAR LA CLAVE EN EL MAZO |  |  |  |  | Bastón 3 mm - 5 mm, Espejo 50 cm, | Dado de 177 barrenos como primera opción, dado de 130 barrenos como segunda opción, 25 mallas de 100 mesh, | Inspección en proceso de calibre: Medir con micrómetro. Calibrar en mm con nominal de 0.187 mm Inspección final de calibre: Medir con láser. Calibrar en mm con nominal de 0.190 mm (0.0075 pulg), | Vapor, mínimo 90°C / 120 min +/- 10 min, |  |  | Forrar con funda de polietileno y papel kraft blanco,
Procter & Gamble International Operations, S.A. | 37.5 | 50 | 0.178 mm (0.007 pulg) | Amarillo 206 | Nylon 6.12 |  | .98819422 | 36 mm | Silicón americano 25 ml por 19 lts de agua, | T | PMM 8387 | 2016-04-14 | 5 CAJAS DE 7.5 KGSDado 130 ó 177 barrenos, 25 mallas de 100 mesh, MARCAR CLAVE EN EL MAZO |  |  |  |  | Bastón 3 mm - 5 mm, Espejo 50 cm, | Dado 130 ó 177 barrenos, 25 mallas de 100 mesh, | Inspección en proceso de calibre: Medir con micrómetro. Calibrar en mm con nominal de 0.175 mm Inspección final de calibre: Medir con láser. Calibrar en mm con nominal de 0.178 mm (0.007 pulg), | Vapor, mínimo 90°C / 120 min +/- 10 min, |  |  | Forrar con funda de polietileno y papel kraft blanco,
Bautista Mendoza Emiliano | 100 | 110 | 0.040 pulg | Azul 971 | Polietileno |  | N0554001 | Mazo (1.10 m) | Silicón americano 375 ml por 19 lts de agua, | T | PMM 8392 | 2016-04-21 | Cruz Dado 1 o 6, 10 x Cruz, 1 malla de 100 mesh,Mazo chico de aluminio, Con extensión invertida, |  | Cruz |  | Mazo chico de aluminio, Con extensión invertida, |  | Dado 1 o 6, 10 x Cruz, 1 malla de 100 mesh, |  | Agua, mínimo 90°C / 10 min + 0 /- 2 min, |  |  | Forrar con funda de polietileno y papel kraft café,
Sanifab | 68.1 | 85 | 0.090 pulg | Rojo 970 | Nylon 6 Plus | Sin Soconox, | E0060016 | Mazo | Lubán 100%, | S | PMM 8384 | 2016-04-25 | CON NOTCHESMazo normal, Con extensión invertida para encoger Temple Aire, 170°C + 10 /- 5°C / 60 min +/- 10 min,,Dado 1 x 0.285 pulg, 30 mallas de 100 mesh, | SERIE C75, | Notches | Sin Soconox, | Mazo normal, Con extensión invertida para encoger, | Bastón 1.5 cm, Espejo 80 cm, Utilizar tina de un sólo viaje con agua fría, | Dado 1 x 0.285 pulg, 30 mallas de 100 mesh, | Usar tubos en la tina de enfriamiento sólo para guiar el hilo. Realizar 5 amarres al mazo para evitar que el filamento se cuelgue al aflojar la extensión: 1 amarre por dentro de los cuernos sujetando el material, 2 amarres a la mitad del mazo y 2 amarres | Aire, 170°C + 10 /- 5°C / 60 min +/- 10 min, |  |  | Forrar con funda de polietileno y papel kraft café,
Sanifab | 45.4 | 60 | 0.090 pulg | Azul 955 | Nylon 6 Plus | Sin Soconox, | E0060019 | Mazo | Lubán 100%, | S | PMM 8384 | 2016-04-25 | CON NOTCHES Mazo normal, Con extensión invertida para encogerTemple Aire, 170°C + 10 /- 5°C / 60 min +/- 10 min,,Dado 1 x 0.285 pulg, 30 mallas de 100 mesh, | SERIE C75, | Notches | Sin Soconox, | Mazo normal, Con extensión invertida para encoger, | Bastón 1.5 cm, Espejo 80 cm, Utilizar tina de un sólo viaje con agua fría, | Dado 1 x 0.285 pulg, 30 mallas de 100 mesh, | Usar tubos en la tina de enfriamiento sólo para guiar el hilo. Realizar 5 amarres al mazo para evitar que el filamento se cuelgue al aflojar la extensión: 1 amarre por dentro de los cuernos sujetando el material, 2 amarres a la mitad del mazo y 2 amarres | Aire, 170°C + 10 /- 5°C / 60 min +/- 10 min, |  |  | Forrar con funda de polietileno y papel kraft café,
Sanifab | 90.8 | 115 | 0.120 pulg | Natural | Nylon 6 Plus | Fabricar con resinas DuPont o resinas BASF, | E0060025 | Mazo | Lubán 100%, | S | PMM 8384 | 2016-04-25 | CON NOTCHE, Mazo pequeño de aluminio, Con extensión invertida para encogerTemple Aire, 170°C + 10 /- 5°C / 60 min +/- 10 min,,Dado 1 x 0.219 pulg como primera opción, 30 mallas de 100 mesh, | SERIE C75, | Notches |  | Mazo pequeño de aluminio, Con extensión invertida para encoger, | Bastón 1 cm, Espejo 95 cm, Utilizar tina de un sólo viaje con agua fría, | Dado 1 x 0.219 pulg como primera opción, 30 mallas de 100 mesh, | Usar tubos en la tina de enfriamiento sólo para guiar el hilo. Realizar 5 amarres al mazo para evitar que el filamento se cuelgue al aflojar la extensión: 1 amarre por dentro de los cuernos sujetando el material, 2 amarres a la mitad del mazo y 2 amarres | Aire, 170°C + 10 /- 5°C / 60 min +/- 10 min, |  |  | Forrar con película estirable y papel kraft café,
Sanifab | 68.1 | 85 | 0.120 pulg | Rojo 970 | Nylon 6 Plus | Sin Soconox, | E0060027 | Mazo | Lubán 100%, | S | PMM 8384 | 2016-04-25 | CON NOTCHES, Mazo pequeño de aluminio, Con extensión invertida para encogerTemple Aire, 170°C + 10 /- 5°C / 60 min +/- 10 min,,Dado 1 x 0.219 pulg como primera opción, 30 mallas de 100 mesh, | SERIE C75, | Notches | Sin Soconox, | Mazo pequeño de aluminio, Con extensión invertida para encoger, | Bastón 1 cm, Espejo 95 cm, Utilizar tina de un sólo viaje con agua fría, | Dado 1 x 0.219 pulg como primera opción, 30 mallas de 100 mesh, | Usar tubos en la tina de enfriamiento sólo para guiar el hilo. Realizar 5 amarres al mazo para evitar que el filamento se cuelgue al aflojar la extensión: 1 amarre por dentro de los cuernos sujetando el material, 2 amarres a la mitad del mazo y 2 amarres | Aire, 170°C + 10 /- 5°C / 60 min +/- 10 min, |  |  | Forrar con película estirable y papel kraft café,
Sanifab | 68.1 | 85 | 0.090 pulg | Natural | Nylon 6 Plus | Fabricar con resinas DuPont o resinas BASF, Blanco R103 (0.1 g / kg de resina), | E0060015 | 7 1/4 pulg | Lubán 100%, | S | PMM 8384 | 2016-04-25 | CON NOTCHES Mazo pequeño de aluminio, Con extensión invertida para encogerTemple Aire, 170°C + 10 /- 5°C / 60 min +/- 10 min,,Dado 1 x 0.285 pulg, 30 mallas de 100 mesh, | SERIE C75, | Notches |  | Mazo pequeño de aluminio, Con extensión invertida para encoger, | Bastón 1.5 cm, Espejo 80 cm, Utilizar tina de un sólo viaje con agua fría, | Dado 1 x 0.285 pulg, 30 mallas de 100 mesh, | Usar tubos en la tina de enfriamiento sólo para guiar el hilo. Realizar 5 amarres al mazo para evitar que el filamento se cuelgue al aflojar la extensión: 1 amarre por dentro de los cuernos sujetando el material, 2 amarres a la mitad del mazo y 2 amarres | Aire, 170°C + 10 /- 5°C / 60 min +/- 10 min, |  |  | Forrar con funda de polietileno y papel kraft café,
Sanifab | 45.4 | 60 | 0.090 pulg | Azul 955 | Nylon 6 Plus | Sin Soconox, | E0060014 | 9 1/4 pulg | Lubán 100%, | S | PMM 8384 | 2016-04-25 | CON NOTCHES Mazo normal, Con extensión invertida para encogerTemple Aire, 170°C + 10 /- 5°C / 60 min +/- 10 min,,Dado 1 x 0.285 pulg, 30 mallas de 100 mesh, | SERIE C75, | Notches | Sin Soconox, |  | Bastón 1.5 cm, Espejo 80 cm, Utilizar tina de un sólo viaje con agua fría, | Dado 1 x 0.285 pulg, 30 mallas de 100 mesh, | Usar tubos en la tina de enfriamiento sólo para guiar el hilo. Chorro de agua fría con rebosadero en el primer tren. Tiempo de embobinado: 6 min., | Aire, 170°C + 10 /- 5°C / 60 min +/- 10 min, |  |  | Forrar con funda de polietileno y papel kraft café,
Lee Chia Brush Co. Ltd. | 50 | 80 | 0.064 mm (0.0025 pulg) | Natural | Nylon 6.12 | Usar resina Vestamid D16 como primera opción, | E0184004 | Carrete 75 Hilos | Lubricar en línea, Templar en línea a 200ºC y una velocidad del ventilador de 786 RPM, Tween, 10 ml x 1 lt de agua, 16 rpm, | T | PMM 8388 | 2016-04-25 | CTS DE 75 HILOS CON 5 KG DE PESO, Dado 300 x 0.013 pulg., 40 mallas de 100 mesh y 2 mallas de 200 mesh,HORNO DE TEMPLE EN LINEA 200°C 786 RPM, Embobinadoras italianas, 3 mm, 0.1, 9. Polea de entrada ranurada, polea en balancín ranurada, rodillo ranurado. Con contrapeso en tercera posición., 4 hrs 10 min, 3, 5 +/- 0.5 Kg, 67, Crellin Natural,CRELLIN. |  |  |  |  | Bastón 8 mm, Espejo 52 cm, | Dado 300 x 0.013 pulg., 40 mallas de 100 mesh y 2 mallas de 200 mesh, | [5 empty] | Embobinadoras italianas, 3 mm, 0.1, 9. Polea de entrada ranurada, polea en balancín ranurada, rodillo ranurado. Con contrapeso en tercera posición., 4 hrs 10 min, 3, 5 +/- 0.5 Kg, 67, Crellin Natural,
Lee Chia Brush Co. Ltd. | 100 | 150 | 0.064 mm (0.0025 pulg) | Natural | Nylon 6.12 | Usar resina Vestamid D16 como primera opción, | E0184005 | Carrete 100 hilos | Lubricar en línea, Templar en línea a 200ºC y una velocidad del ventilador de 786 RPM, Tween, 10 ml x 1 lt de agua, 16 rpm, | T | PMM 8388 | 2016-04-25 | CTES DE 100 HILOS CON 5 KG DE PESO,Embobinadoras italianas, 4 mm, 0.1, 9. Polea de entrada ranurada, polea en balancín ranurada, rodillo ranurado. Con contrapeso en tercera posición., 3 hr 15 min, 3.7, 5 +/- 0.5 Kg, 50, Crellin Natural, |  |  |  |  | Bastón 8 mm, Espejo 52 cm, | 40 mallas de 100 mesh y 2 mallas de 200 mesh, | [5 empty] | Embobinadoras italianas, 4 mm, 0.1, 9. Polea de entrada ranurada, polea en balancín ranurada, rodillo ranurado. Con contrapeso en tercera posición., 3 hr 15 min, 3.7, 5 +/- 0.5 Kg, 50, Crellin Natural,
B&B Company Co., Ltd. | 50 | 85 | 0.0025 pulg | Negro 925 | Nylon 6.12 | Usar resina Vestamid D16 como primera opción, El tono cambia con temperaturas de extrusión. Con temperaturas altas se hace un tono más claro (gris). Con temperaturas bajas se hace un tono más oscuro (negro)., | E0007052 | Carrete 100 Hilos | Lubricar en línea, Templar en línea a 200ºC y una velocidad del ventilador de 786 RPM, Silicón 365 50 ml por 1 litro de agua, 18 rpm, | T | PMM 8389 | 2016-04-25 | Dado 205, 600 x 0.011" (como primera opción), 40 mallas de 100 mesh y 2 mallas de 200 mesh,Embobinadoras italianas, Sin planchador, 3.5, 10. Polea de entrada, polea en balancín y polea de entrada de repartidor en H, polea de salida de repartidor en V., 2 hrs 45 min, 2.5, 5 +/- 0.5 Kg, 100, Crellin Natural, |  |  |  |  | Bastón 4 mm, | Dado 205, 600 x 0.011" (como primera opción), 40 mallas de 100 mesh y 2 mallas de 200 mesh, | Fabricar como calibre 0.00275 pulg. en la línea de extrusión. Ajuste de calibre con micrómetro hasta que se escuche un clic y medir como 0.0025 pulg., |  |  |  |  | Embobinadoras italianas, Sin planchador, 3.5, 10. Polea de entrada, polea en balancín y polea de entrada de repartidor en H, polea de salida de repartidor en V., 2 hrs 45 min, 2.5, 5 +/- 0.5 Kg, 100, Crellin Natural,
B&B Company Co., Ltd. | 50 | 85 | 0.0025 pulg | Natural | Nylon 6.12 | Usar resina Vestamid D16 como primera opción, | E0007041 | Carrete 150 Hilos | Lubricar en línea, Templar en línea a 200ºC y una velocidad del ventilador de 786 RPM, Silicón 365 50 ml por 1 litro de agua, 18 rpm, | T | PMM 8389 | 2016-04-25 | CTES 150 HILOS C/5 KG , Dado 205, 600 x 0.011" (como primera opción), 40 mallas de 100 mesh y 2 mallas de 200 mesh,Embobinadoras italianas, Sin planchador, 4.5, 10. Polea de entrada, polea en balancín, polea de entrada de repartidor, polea de salida de repartidor en H., 1 hr 55 min, 4.5, 5 +/- 0.5 Kg, 75, Crellin Natural, | [5 empty] | Dado 205, 600 x 0.011" (como primera opción), 40 mallas de 100 mesh y 2 mallas de 200 mesh, | Fabricar como calibre 0.00275 pulg. en la línea de extrusión. Ajuste de calibre con micrómetro hasta que se escuche un clic y medir como 0.0025 pulg., |  |  |  |  | Embobinadoras italianas, Sin planchador, 4.5, 10. Polea de entrada, polea en balancín, polea de entrada de repartidor, polea de salida de repartidor en H., 1 hr 55 min, 4.5, 5 +/- 0.5 Kg, 75, Crellin Natural,
B&B Company Co., Ltd. | 100 | 150 | 0.0025 pulg | Negro 925 | Nylon 6.12 | Usar resina Vestamid D16 como primera opción, El tono cambia con temperaturas de extrusión. Con temperaturas altas se hace un tono más claro (gris). Con temperaturas bajas se hace un tono más oscuro (negro)., | E0007053 | Carrete 200 Hilos | Lubricar en línea, Templar en línea a 200ºC y una velocidad del ventilador de 786 RPM, Silicón 365 50 ml por 1 litro de agua, 18 rpm, | T | PMM 8389 | 2016-04-25 | Dado de 600 barrenos como primera opción, 40 mallas de 100 mesh y 2 mallas de 200 mesh,Embobinadoras italianas, Sin planchador, 2.5, 10. Polea de entrada, polea en balancín, polea de entrada de repartidor, polea de salida de repartidor en H., 1 hr 26 min, 5, 5 +/- 0.5 Kg, 75, Crellin Natural, |  |  |  |  | Bastón 4 mm, | Dado de 600 barrenos como primera opción, 40 mallas de 100 mesh y 2 mallas de 200 mesh, | Fabricar como calibre 0.00275 pulg. en la línea de extrusión. Ajuste de calibre con micrómetro hasta que se escuche un clic y medir como 0.0025 pulg., |  |  |  |  | Embobinadoras italianas, Sin planchador, 2.5, 10. Polea de entrada, polea en balancín, polea de entrada de repartidor, polea de salida de repartidor en H., 1 hr 26 min, 5, 5 +/- 0.5 Kg, 75, Crellin Natural,
B&B Company Co., Ltd. | 100 | 150 | 0.003 pulg | Natural | Nylon 6.12 | Usar resina Vestamid D16 como primera opción, | E0007031 | Carrete 100 Hilos | Lubricar en línea, Templar en línea a 200ºC y una velocidad del ventilador de 786 RPM, Silicón 365 50 ml por 1 litro de agua, 18 rpm, | T | PMM 8389 | 2016-04-25 | CTES DE 100 HILOS CON 5 KG DE PESO, Dado no. 205 de 600 barrenos como primera opción, 40 mallas de 100 mesh y 2 mallas de 200 mesh,Embobinadoras italianas, 4.0, 10. Polea de entrada, polea en balancín y polea de entrada de repartidor en H, polea de salida de repartidor en V., 2 hr 15 min, 2.3, 5 +/- 0.5 Kg, 100, Crellin Natural, | [5 empty] | Dado no. 205 de 600 barrenos como primera opción, 40 mallas de 100 mesh y 2 mallas de 200 mesh, | Fabricar como calibre 0.00325 pulg. en la línea de extrusión. Ajuste de calibre con micrómetro hasta que se escuche un clic y medir como 0.003 pulg., |  |  |  |  | Embobinadoras italianas, 4.0, 10. Polea de entrada, polea en balancín y polea de entrada de repartidor en H, polea de salida de repartidor en V., 2 hr 15 min, 2.3, 5 +/- 0.5 Kg, 100, Crellin Natural,
B&B Company Co., Ltd. | 100 | 150 | 0.003 pulg | Negro 925 | Nylon 6.12 | Usar resina Vestamid D16 como primera opción, El tono cambia con temperaturas de extrusión. Con temperaturas altas se hace un tono más claro (gris). Con temperaturas bajas se hace un tono más oscuro (negro)., | E0007071 | Carrete 100 Hilos | Lubricar en línea, Templar en línea a 200ºC y una velocidad del ventilador de 786 RPM, Silicón 365 50 ml por 1 litro de agua, 18 rpm, | T | PMM 8389 | 2016-04-25 | Dado no. 205 de 600 barrenos como primera opción, 40 mallas de 100 mesh y 2 mallas de 200 mesh,Embobinadoras italianas, 4.0, 10. Polea de entrada, polea en balancín y polea de entrada de repartidor en H, polea de salida de repartidor en V., 2 hr 15 min, 2.3, 5 +/- 0.5 Kg, 100, Crellin Natural, | [5 empty] | Dado no. 205 de 600 barrenos como primera opción, 40 mallas de 100 mesh y 2 mallas de 200 mesh, | Fabricar como calibre 0.00325 pulg. en la línea de extrusión. Ajuste de calibre con micrómetro hasta que se escuche un clic y medir como 0.003 pulg., |  |  |  |  | Embobinadoras italianas, 4.0, 10. Polea de entrada, polea en balancín y polea de entrada de repartidor en H, polea de salida de repartidor en V., 2 hr 15 min, 2.3, 5 +/- 0.5 Kg, 100, Crellin Natural,
B&B Company Co., Ltd. | 120 | 175 | 0.003 pulg | Negro 925 | Nylon 6.12 | Usar resina Vestamid D16 como primera opción, El tono cambia con temperaturas de extrusión. Con temperaturas altas se hace un tono más claro (gris). Con temperaturas bajas se hace un tono más oscuro (negro)., | E0007069 | Carrete 200 hilos | Lubricar en línea, Templar en línea a 200ºC y una velocidad del ventilador de 786 RPM, Silicón 365 50 ml por 1 litro de agua, 18 rpm, | T | PMM 8389 | 2016-04-25 | Dado no. 205 de 600 barrenos como primera opción, 40 mallas de 100 mesh y 2 mallas de 200 mesh,Embobinadoras italianas, 4, 10. Polea de entrada, polea en balancín, polea de entrada de repartidor, polea de salida de repartidor en H., 1 hr 10 min, 3, 5 +/- 0.5 Kg, 75, Crellin Natural, | [5 empty] | Dado no. 205 de 600 barrenos como primera opción, 40 mallas de 100 mesh y 2 mallas de 200 mesh, | Fabricar como calibre 0.00325 pulg. en la línea de extrusión. Ajuste de calibre con micrómetro hasta que se escuche un clic y medir como 0.003 pulg., |  |  |  |  | Embobinadoras italianas, 4, 10. Polea de entrada, polea en balancín, polea de entrada de repartidor, polea de salida de repartidor en H., 1 hr 10 min, 3, 5 +/- 0.5 Kg, 75, Crellin Natural,
B&B Company Co., Ltd. | 30 | 40 | 0.004 pulg | Negro 925 | Nylon 6.12 | El tono cambia con temperaturas de extrusión. Con temperaturas altas se hace un tono más claro (gris). Con temperaturas bajas se hace un tono más oscuro (negro)., | E0007004 | 13 mm | Lubán 100%, 1. Sumergir los mazos durante 3 minutos en la tina con lubricante. 2. Separar el mazo en 2 partes para peinarlo y peinar cada parte con el peine de diente fino. 3. Juntar las 2 partes y peinar para emparejar el mazo. 4. Colocar un amarre en la | T | PMM 8389 | 2016-04-25 | Dado de 300 barrenos, 30 mallas de 100 mesh,EN MAZO CHICO DE ALUMINIO, DELGADO Y MAROMEADO (1.05 M DE LARGO Y 45 MM DE DIÁMETRO) |  |  |  | Mazo chico de aluminio. Se puede utilizar mazo pequeño de aluminio con el objetivo de diferenciar el material de otros con calibres similares., | Bastón 3 mm - 5 mm, Espejo 50 cm, | Dado de 300 barrenos, 30 mallas de 100 mesh, | Fabricar mazos delgados., | Vapor, mínimo 90°C / 120 min +/- 10 min, |  |  | Forrar con funda de polietileno y papel kraft blanco. Usar funda de 66 mm.,
B&B Company Co., Ltd. | 50 | 55 | 0.005 pulg | Negro 925 | Nylon 6.12 | El tono cambia con temperaturas de extrusión. Con temperaturas altas se hace un tono más claro (gris). Con temperaturas bajas se hace un tono más oscuro (negro)., | E0007014 | 13 mm | Lubán 100%, 1. Sumergir los mazos durante 3 minutos en la tina con lubricante. 2. Separar el mazo en 2 partes para peinarlo y peinar cada parte con el peine de diente fino. 3. Juntar las 2 partes y peinar para emparejar el mazo. 4. Colocar un amarre en la | (F) | PMM 8389 | 2016-04-25 | HuecoFABRICAR COMO 0.0055",EN MAZO CHICO DE ALUMINIO, DELGADO Y MAROMEADO (1.05 M DE LARGO Y 45 MM DE DIÁMETRO) |  | Hueco |  | Mazo chico de aluminio. Se puede utilizar mazo pequeño de aluminio con el objetivo de diferenciar el material de otros con calibres similares., |  | 30 mallas de 100 mesh, | Pasar los filamentos por todos los rodillos del 3er. tren. Fabricar como 0.0055 pulg. Mediciones hechas con equipo láser., | Vapor, mínimo 90°C / 120 min +/- 10 min, |  |  | Forrar con funda de polietileno y papel kraft blanco. Usar funda de 66 mm.,
B&B Company Co., Ltd. | 50 | 55 | 0.006 pulg | Negro 925 | Nylon 6.12 | El tono cambia con temperaturas de extrusión. Con temperaturas altas se hace un tono más claro (gris). Con temperaturas bajas se hace un tono más oscuro (negro)., | E0007016 | 13 mm | Lubán 100%, Maromear después de lubricar., | (F) | PMM 8389 | 2016-04-25 | HuecoFABRICAR COMO 0.0065",EN MAZO CHICO DE ALUMINIO, DELGADO Y MAROMEADO (1.05 M DE LARGO Y 45 MM DE DIÁMETRO) |  | Hueco |  | Mazo chico de aluminio. Se puede utilizar mazo pequeño de aluminio con el objetivo de diferenciar el material de otros con calibres similares., |  | 25 mallas de 100 mesh, | Pasar los filamentos por todos los rodillos del 3er. tren. Fabricar como 0.0065 pulg. Mediciones hechas con equipo láser., | Vapor, mínimo 90°C / 120 min +/- 10 min, |  |  | Forrar con funda de polietileno y papel kraft blanco. Usar funda de 66 mm.,
Oral-B Laboratories | 32.8 | 50 | 0.1778 mm (0.007 pulg) | Blanco 945 | Nylon 6.12 | Usar resina Vestamid D16 como primera opción, Grilon XE 3938 como segunda opción, | .99714145 | Carrete 30 Hilos | Lubricar en línea, Templar en línea a 180ºC y una velocidad del ventilador de 729 RPM. Separar filamentos de uno en uno en el horno de temple en línea., Silicón 365 42.5 ml por 1 litro de agua, 9 rpm, | T | PMM 8390 | 2016-04-26 | CTES. 30 HILOS, Embobinadoras italianas, 6 mechones, 5 mm, 2.4, 10. Polea de entrada ranurada, polea en balancín ranurada, rodillo ranurado., 1 hr 37 min, 4.2, 4.10 - 4.35 kg, 32, H&K Negro Alemán, |  |  |  |  | Bastón 6 mm, Espejo 50 cm. Usar bastón normal con 6 barras, no usar bastón ancho., | 15 mallas de 100 mesh, | [5 empty] | Embobinadoras italianas, 6 mechones, 5 mm, 2.4, 10. Polea de entrada ranurada, polea en balancín ranurada, rodillo ranurado., 1 hr 37 min, 4.2, 4.10 - 4.35 kg, 32, H&K Negro Alemán,
Oral-B Laboratories | 88 | 110 | 0.1778 mm (0.007 pulg) | Blanco 945 | Nylon 6.12 | Usar resina Vestamid D16 como primera opción, Grilon XE 3938 como segunda opción, | .99714147 | Carrete 40 Hilos | Lubricar en línea, Templar en línea a 180ºC y una velocidad del ventilador de 729 RPM. Separar filamentos de uno en uno en el horno de temple en línea., Silicón 365 42.5 ml por 1 litro de agua, 9 rpm, | T | PMM 8390 | 2016-04-26 | CTES. 40 HILOS, CEmbobinadoras italianas, 8 mechones de 5 hilos, 7 mm, 3.8, 10. Polea de entrada ranurada, polea en balancín ranurada, rodillo ranurado., 1 hr 36 min, 6.5, 5.50 - 5.75 kg, 23, H&K Negro Alemán, |  |  |  |  | Bastón 6 mm, Espejo 50 cm. Usar bastón normal con 6 barras, no usar bastón ancho., | 15 mallas de 100 mesh, | [5 empty] | Embobinadoras italianas, 8 mechones de 5 hilos, 7 mm, 3.8, 10. Polea de entrada ranurada, polea en balancín ranurada, rodillo ranurado., 1 hr 36 min, 6.5, 5.50 - 5.75 kg, 23, H&K Negro Alemán,
Oral-B Laboratories | 64.8 | 95 | 0.2032 mm (0.008 pulg) | Blanco 945 | Nylon 6.12 | Usar resina Vestamid D16 como primera opción, Grilon XE 3938 como segunda opción, | .99714149 | Carrete 30 Hilos | Lubricar en línea, Templar en línea a 180ºC y una velocidad del ventilador de 729 RPM. Separar filamentos de uno en uno en el horno de temple en línea., Silicón 365 42.5 ml por 1 litro de agua, 9 rpm, | T | PMM 8390 | 2016-04-26 | CTES. 30 HILOS, CON HORNO DE TEMPLE EN LINEA 180°C 729 RPM, LUBRICACION EN LINEA 9 RPM, Embobinadoras italianas, 6 mechones de 5 hilos, 6 mm, 2.4, 10. Polea de entrada ranurada, polea en balancín ranurada, rodillo ranurado., 1 hr 40 min, 5.5, 5.40 - 5.65 kg, 27, H&K Negro Alemán, |  |  |  |  | Bastón 6 mm, Espejo 50 cm. Usar bastón normal con 6 barras, no usar bastón ancho., | 15 mallas de 100 mesh, | [5 empty] | Embobinadoras italianas, 6 mechones de 5 hilos, 6 mm, 2.4, 10. Polea de entrada ranurada, polea en balancín ranurada, rodillo ranurado., 1 hr 40 min, 5.5, 5.40 - 5.65 kg, 27, H&K Negro Alemán,
Oral-B Laboratories | 65.6 | 95 | 0.1778 mm (0.007 pulg) | Verde 351 | Nylon 6.12 | Usar resina Vestamid D16 como primera opción, Grilon XE 3938 como segunda opción, | .99714154 | Carrete 30 Hilos | Lubricar en línea, Templar en línea a 180ºC y una velocidad del ventilador de 729 RPM. Separar filamentos de uno en uno en el horno de temple en línea., Silicón 365 42.5 ml por 1 litro de agua, 9 rpm, | T | PMM 8390 | 2016-04-26 | CTES. 30 HILOS, CON HORNO DE TEMPLE EN LINEA 180°C 729 RPM, LUBRICACION EN LINEA 9 RPM, Embobinadoras italianas, 6 mechones, 5 mm, 2.4, 10. Polea de entrada ranurada, polea en balancín ranurada, rodillo ranurado., 1 hr 37 min, 5, 4.10 - 4.35 kg, 32, H&K Negro Alemán, |  |  |  |  | Bastón 6 mm, Espejo 50 cm. Usar bastón normal con 6 barras, no usar bastón ancho., | 15 mallas de 100 mesh, | [5 empty] | Embobinadoras italianas, 6 mechones, 5 mm, 2.4, 10. Polea de entrada ranurada, polea en balancín ranurada, rodillo ranurado., 1 hr 37 min, 5, 4.10 - 4.35 kg, 32, H&K Negro Alemán,
Oral-B Laboratories | 88 | 125 | 0.1778 mm (0.007 pulg) | Verde 351 | Nylon 6.12 | Usar resina Vestamid D16 como primera opción, Grilon XE 3938 como segunda opción, | .99714155 | Carrete 40 Hilos | Lubricar en línea, Templar en línea a 180ºC y una velocidad del ventilador de 729 RPM. Separar filamentos de uno en uno en el horno de temple en línea., Silicón 365 42.5 ml por 1 litro de agua, 9 rpm, | T | PMM 8390 | 2016-04-26 | CTES. 40 HILOS, CON HORNO DE TEMPLE EN LINEA 180°C 729 RPM, LUBRICACION EN LINEA 9 RPM, Embobinadoras italianas, 8 mechones, 7 mm, 3.8, 10. Polea de entrada ranurada, polea en balancín ranurada, rodillo ranurado., 1 hr 35 min, 6, 5.50 - 5.75 kg, 23, H&K Negro Alemán, |  |  |  |  | Bastón 6 mm, Espejo 50 cm. Usar bastón normal con 6 barras, no usar bastón ancho., | 15 mallas de 100 mesh, | [5 empty] | Embobinadoras italianas, 8 mechones, 7 mm, 3.8, 10. Polea de entrada ranurada, polea en balancín ranurada, rodillo ranurado., 1 hr 35 min, 6, 5.50 - 5.75 kg, 23, H&K Negro Alemán,
Oral-B Laboratories | 39.6 | 60 | 0.1524 mm (0.006 pulg) | Azul 352 | Nylon 6.12 | Usar resina Vestamid D16 como primera opción, Grilon XE 3938 como segunda opción, | .99714208 | Carrete 30 Hilos | Lubricar en línea, Templar en línea a 180ºC y una velocidad del ventilador de 729 RPM. Separar filamentos de uno en uno en el horno de temple en línea., Silicón 365 42.5 ml por 1 litro de agua, 9 rpm, | T | PMM 8390 | 2016-04-26 | CTES. 30 HILOS, CON HORNO DE TEMPLE EN LINEA 180°C 729 RPM, LUBRICACION EN LINEA 9 RPM, Embobinadoras italianas, 5 mechones de 6 hilos, 5 mm, 3.8, 10. Polea de entrada ranurada, polea en balancín ranurada, rodillo ranurado., 1 hr 50 min, 4, 3.30 - 3.55 kg, 32, H&K Negro Alemán, |  |  |  |  | Bastón 6 mm, Espejo 50 cm. Usar bastón normal con 6 barras, no usar bastón ancho., | 15 mallas de 100 mesh, | [5 empty] | Embobinadoras italianas, 5 mechones de 6 hilos, 5 mm, 3.8, 10. Polea de entrada ranurada, polea en balancín ranurada, rodillo ranurado., 1 hr 50 min, 4, 3.30 - 3.55 kg, 32, H&K Negro Alemán,
Oral-B Laboratories | 262.4 | 325 | 0.1524 mm (0.006 pulg) | Azul 352 | Nylon 6.12 | Usar resina Vestamid D16 como primera opción, Grilon XE 3938 como segunda opción, | .99714211 | Carrete 40 Hilos | Lubricar en línea, Templar en línea a 180ºC y una velocidad del ventilador de 729 RPM. Separar filamentos de uno en uno en el horno de temple en línea., Silicón 365 42.5 ml por 1 litro de agua, 9 rpm, | T | PMM 8390 | 2016-04-26 | CTES. 40 HILOS, CON HORNO DE TEMPLE EN LINEA 180°C 729 RPM, LUBRICACION EN LINEA 9 RPM, Embobinadoras italianas, 8 mechones de 5 hilos, 6 mm, 3.8, 10. Polea de entrada ranurada, polea en balancín ranurada, rodillo ranurado., 1 hr 41 min, 5, 4.10 - 4.35 kg, 27, H&K Negro Alemán, |  |  |  |  | Bastón 6 mm, Espejo 50 cm. Usar bastón normal con 6 barras, no usar bastón ancho., | 15 mallas de 100 mesh, | [5 empty] | Embobinadoras italianas, 8 mechones de 5 hilos, 6 mm, 3.8, 10. Polea de entrada ranurada, polea en balancín ranurada, rodillo ranurado., 1 hr 41 min, 5, 4.10 - 4.35 kg, 27, H&K Negro Alemán,