## Cristobal
Nombre del Cliente | Cantidad | Unidad | Calibre | Color | Material | Clave | Corte | Lubricación | Orientación | No pedido | Fecha Entrega | Perfil | Aditivo | Otros | Especificaciones | Descripcion
PLASTICOS PLASA DE GUADALAJARA, S.A. DE C.V. | 150 | KG | 0.0025" | NEGRO 925 | NYLON 6.12 | NP1 | 1 3/4" | 0 | 0 | PMM 8393 | 02.05.2016 00:00:00 | - | - | - | EN MAZO CHICO DE ALUMINIO, DELGADO Y MAROMEADO (1.05 M DE LARGO Y 45 MM DE DIÁMETRO) | NYLON 6.12 NEGRO 925 CAL. 0.0025" CORTE: 1 3/4"
IMPORTADORA WAN HI, S.A. DE C.V. | 50 | KG | 0.014" | NATURAL | NYLON 6 | N0081013 | 39 MM | 0 | 0 | PMM 8394 | 22.04.2016 00:00:00 | - | - | - | - | NYLON 6 NATURAL CAL. 0.014" CORTE: 39 MM
ORAL-B LABORATORIES | 560 | KG | 0.007" | INDICATOR | NYLON 6.12 | .96630844 | 10.5 FT | SIL. AME. 20MLX19LTA | T | PMM 8395 | 05.04.2016 00:00:00 | - | - | - | CTS 65 HILOS PARA TEÑIR EMB. ITAL. DIAMETRO MAZO 31 +/- 0.5 MM GROSOR SELLADO 1.10+/- 0.5 MM LONGITUD 3048 +/-152 MM FUNDA 71 MM SIN FRANJA DADO 130 B FAB. CHORIZOS DE 7 VUELTAS CON 7 CTS TEMP. PEINADO Y LUB. STD ARMAR A DIAMETRO 31MM ANTES HORNEAR | NYLON 6.12 INDICATOR CAL. 0.007" CORTE: 10.5 FT
ORAL-B LABORATORIES | 680 | KG | 0.006" | NATURAL | POLIESTER SATINTONE | .96630845 | 10.5 FT | 0 | F | PMM 8395 | 05.04.2016 00:00:00 | - | CAOLIN | - | 200 G MB CAOLIN EN 800 G DE PBT DIAMETRO MAZO: 31 +/- 0.5 MM FUNDA 71 MM FRANJA ROJA GROSOR SELLADO 1.10+/- 0.5 MM LONGITUD: 3048 +/-152 MM DADO 250 B FAB C/ CHORIZOS DE 15 VUELTAS C/U TEMP. PEINADO Y LUB STD ARMAR A DIAMETRO 31MM ANTES HORNEAR | POLIESTER SATINTONE NATURAL CAL. 0.006" CORTE: 10.5 FT
ORAL-B LABORATORIES | 675 | KG | 0.006" | AZUL 324 | POLIESTER SATINTONE | .96630846 | 10.5 FT | SIL. AME 650MLX19LTA | F | PMM 8395 | 05.04.2016 00:00:00 | - | CAOLIN | - | 200 G MB CAOLIN EN 800 G DE PBT DIAMETRO MAZO: 31 +/- 0.5 MM FUNDA 71 MM FRANJA ROJA GROSOR SELLADO 1.10+/- 0.5 MM LONGITUD: 3048 +/-152 MM DADO 250 B FAB C/ CHORIZOS DE 15 VUELTAS C/U TEMP. PEINADO Y LUB STD ARMAR A DIAMETRO 31MM ANTES HORNEAR | POLIESTER SATINTONE AZUL 324 CAL. 0.006" CORTE: 10.5 FT
ORAL-B LABORATORIES | 300 | KG | 0.006" | AZUL 322 | POLIESTER | .96747979 | 10.5 FT | SIL. AMERICANO 650ML | F | PMM 8395 | 05.04.2016 00:00:00 | - | AB | - | AB, PBT CAOLIN CHORIZOS DADO DE 250 B, P/ 1KG UTILIZAR 80% DE PBT 12.5% MB CAOLIN 7.5% MB AB 7000, 4 CH DE 15 VUELTAS VEL 160-800-690 MAZO CHORIZOS C/EXT. P/ENC. AUTOCLAVE 135°C X10 MIN CAL. NOM. LINEA 0.0058" DIAMETRO 31MM ANTES HORNEAR SOLO BASF | POLIESTER SATINTONE "AB" AZUL 322 CAL. 0.006" CORTE: 10.5 FT
ORAL-B LABORATORIES | 155 | KG | 0.006" | NATURAL 396 | NYLON 6.12 | .96748003 | 10.5 FT. | SIL. AME. 20MLX19LTA | F | PMM 8395 | 05.04.2016 00:00:00 | - | - | - | CHORIZOS, DADO DE 215 BARRENOS, 4 CHORIZOS, DE 18 VUELTAS C/U, VEL 170-770-660, MAZO DE CHORIZOS C/EXTENSION HASTA ABAJO, AUTOCLAVE 125°C X 10 MIN, DIAMETRO DE CHORIZOS 31MM+/- 0.5MM FABRICAR SOLO CON RESINA DE DUPONT | NYLON 6.12 NATURAL 396 CAL. 0.006" CORTE: 10.5 FT.
ORAL-B LABORATORIES | 230 | KG | 0.006" | AZUL 452 | POLIESTER | .96748007 | 10.5 FT. | SIL. AMERICANO 170ML | F | PMM 8395 | 05.04.2016 00:00:00 | - | - | - | PBT CHORIZOS DADO 250 BARRENOS FABRICAR 4 CHORIZOS DELGADOS 15 VUELTAS C/U VEL160-800-690 MAZO DE CHORIZOS C/ EXTENSION P/ ENCOGER AUTOCLAVE 135°C X 10 MIN CAL. NOMINAL EN LINEA 0.0058" ARMAR A DIAMETRO DE 31 MM ANTES DE HORNEAR, SOLO RESINA BASF | POLIESTER AZUL 452 CAL. 0.006" CORTE: 10.5 FT.
ORAL-B LABORATORIES | 93 | KG | 0.007" | NATURAL 396 | NYLON 6.12 | .97031697 | 10.5 FT | 0 | 0 | PMM 8395 | 05.04.2016 00:00:00 | - | - | - | - | NYLON 6.12 NATURAL 396 CAL. 0.007" CORTE: 10.5 FT
ORAL-B LABORATORIES | 115 | KG | 0.006" | AZUL 545 | POLIESTER SATINTON | .97121039 | 10.5 FT | 0 | 0 | PMM 8395 | 05.04.2016 00:00:00 | - | - | - | - | POLIESTER SATINTONE AZUL 545 CAL. 0.006" CORTE: 10.5 FT
ORAL-B LABORATORIES | 170 | KG | 0.008" | VERDE 854 | NYLON 6.12 | .60880073 | 36 MM | SIL. AMERICANO 25ML | T | PMM 8396 | 05.04.2016 00:00:00 | - | - | - | TOLERANCIA CALIBRE PROMEDIO: +/- 0.00024 PULG CALIBRACION EN MICROMETRO / FORRO SOLO CON FUNDA | NYLON 6.12 VERDE 854 CAL. 0.008" CORTE: 36 MM
ORAL-B LABORATORIES | 85 | KG | 0.006" | AZUL INDICATOR | NYLON 6.12 | .60880501 | 1 7/64" | SIL. AMERICANO 20ML | T | PMM 8396 | 05.04.2016 00:00:00 | - | - | 35gr AZUL2 3lts ACIDO REC 6/1 | TOLERANCIA CALIBRE PROMEDIO: +/- 0.00018 PULG. CALIBRACION EN MICROMETRO CTES DE 50 HILOS /FORRO SOLO FUNDA | NYLON 6.12 AZUL INDICATOR CAL. 0.006" CORTE: 1 7/64"
ORAL-B LABORATORIES | 85 | KG | 0.0065" | AZUL 349 | NYLON 6.12 | .92059997 | 32 MM | SIL. AME. 20 ML | F | PMM 8396 | 05.04.2016 00:00:00 | - | - | - | TOLERANCIA CALIBRE PROMEDIO: +/- 0.00020 PULG, TOL. CAL. IND. +/- 0.0006", DIAMETRO DE MAZO 50 +/- 2 MM (2") FORRO SOLO FUNDA P.E. 7.5 A 7.8 CM, EN CAJAS DE 10 LBS. VEL. 150-690-590 | NYLON 6.12 AZUL 349 CAL. 0.0065" CORTE: 32 MM
ORAL-B LABORATORIES | 85 | KG | 0.008" | VERDE 126 | NYLON 6.12 | .92202016 | 35 MM | SIL. AME. 25 ML | F | PMM 8396 | 05.04.2016 00:00:00 | - | - | - | TOLERANCIA CALIBRE PROMEDIO: +/- 0.00024 PULGTOL. CAL. IND. +/- 0.0006", DIAMETRO DE MAZO 50 +/- 2 MM, FORRO SOLO FUNDA DE P.E. 7.5 A 7.8 CM, EN CAJAS DE 10 LBS. VEL. 150-690-590 | NYLON 6.12 VERDE 126 CAL. 0.008" CORTE: 35 MM
ORAL-B LABORATORIES | 85 | KG | 0.008" | AZUL 349 | NYLON 6.12 | .92202017 | 32 MM | SIL. AME. 25 ML | F | PMM 8396 | 05.04.2016 00:00:00 | - | - | - | TOLERANCIA CALIBRE PROMEDIO: +/- 0.00024 PULG TOL. CAL. IND. +/- 0.0006", DIAMETRO DE MAZO 50 +/- 2 MM (2"), FORRO SOLO FUNDA DE P.E. 7.5 A 7.8 CM, EN CAJAS DE 10 LBS. VEL. 150-690-590 | NYLON 6.12 AZUL 349 CAL. 0.008" CORTE: 32 MM
ORAL-B LABORATORIES | 85 | KG | 0.007" | AZUL 838 | NYLON 6.12 | .97400727 | 32 MM | 0 | 0 | PMM 8396 | 05.04.2016 00:00:00 | - | - | - | - | NYLON 6.12 AZUL 838 CAL. 0.007" CORTE: 32 MM
ORAL-B LABORATORIES | 85 | KG | 0.007" | AZUL 839 | NYLON 6.12 | .97400729 | 32 MM | 0 | 0 | PMM 8396 | 05.04.2016 00:00:00 | - | - | - | - | NYLON 6.12 AZUL 839 CAL. 0.007" CORTE: 32 MM
ORAL-B LABORATORIES | 85 | KG | 0.0062 | AZUL 399 | NYLON 6.12 | .99396504 | 34 MM | SIL. AMERICANO 20ML | F | PMM 8396 | 05.04.2016 00:00:00 | - | - | - | TOLERANCIA CALIBRE PROMEDIO: +/- 0.00018 PULG., FORRO SOLO FUNDA 7.6 A 7.8 CM, DIAM MAZO 50+/-2MM, EN CAJAS DE 10 LBS | NYLON 6.12 AZUL 399 CAL. 0.006" CORTE: 34 MM
SCHAEFER BRUSH MANUFACTURING, LLC | 100 | LB | 0.020" | NEGRO 921 | POLIPROPILENO | RMM334 | EN MAZO | SIL. AMERICANO 50% | F | PMM 8397 | 22.04.2016 00:00:00 | RIZADO | - | - | RIZ. 7-O AMP. 0.032" ENG. DE 75 DIENTES | POLIPROPILENO RIZADO NEGRO 921 CAL. 0.020" EN MAZO
OSBORN INTERNATIONAL | 100 | LB | TEXTURA ME | PELO DE CABALLO | NYLON 6 | .0021104600 | 6.5" | LUBAN | T | PMM 8398 | 22.04.2016 00:00:00 | MEZCLA | - | - | EN MAZO DE FIERRO, (7.9 %) 10 HILOS .008" CAFE 101, (45.1%) 60 HILOS 0.007" CAFE 105, (45.1%) 60 HILOS 0.007" NEGRO 921, (1.7%) 1 HILO 0.008" MARFIL 934 | NYLON 6 PELO DE CABALLO TEXTURA MEDIA CORTE: 6.5"
OSBORN INTERNATIONAL | 100 | LB | 0.010" | NEGRO 921 | NYLON 6 PLUS | .0021108100 | MAZO | LUBAN | F | PMM 8398 | 22.04.2016 00:00:00 | RIZADO | - | - | RIZ 6.5-O AMP. 0.020" ENG. "A80" | NYLON 6 PLUS RIZADO NEGRO 921 CAL. 0.010" EN MAZO
OSBORN INTERNATIONAL | 100 | LB | 0.016" | CAFE 287 | POLIPROPILENO | .0021132200 | MAZO | SILICON FX | F | PMM 8398 | 22.04.2016 00:00:00 | RIZADO | - | - | RIZ 2.75-O AMP. 0.048" ENG. "A38" | POLIPROPILENO RIZADO CAFE 287 CAL. 0.016" EN MAZO
CEPILLOS EL CASTOR, S. A. DE C. V. | 200 | KG | 0.019" | NATURAL | NYLON 6 | .1-2-2-0004 | MAZO | LUBAN | S | PMM 8399 | 15.04.2016 00:00:00 | - | - | - | - | NYLON 6 NATURAL CAL. 0.019" EN MAZO
CEPILLOS EL CASTOR, S. A. DE C. V. | 50 | KG | 0.008" | NATURAL | NYLON 6 | .1-2-2-0011 | EN MAZO | LUBAN | T | PMM 8399 | 15.04.2016 00:00:00 | - | - | - | - | NYLON 6 NATURAL CAL. 0.008" EN MAZO
TANIS INCORPORATED | 50 | LB | 0.003" | BLANCO 945 | NYLON 6.12 | RM11599 | EN MAZO | LUBAN 75% | F | PMM 8400 | 27.04.2016 00:00:00 | - | M.B. SILICON | - | TEMPLE EN AIRE 150° C 50 MIN. CON 40 GRS. MB SILICON POR KILO | NYLON 6.12 "AB" BLANCO 945 CAL. 0.003" EN MAZO

## Hoja1
Nombre del Cliente | Cantidad_Kg | Unidad_Original | Calibre | Color | Material | Resina | Clave | Corte | Lubricante | Orientación | No pedido | Fecha Entrega | ESP_SAE | Rizado | Perfil | Aditivos | Tipo de Mazo | Bastón_Espejo_Tina | Herramental | Fabricar | Temple | Horno | Teñido | Enfundado | Esp_Carretes
Oral-B Laboratories | 560 |  | 0.1778 mm (0.007 pulg) | Azul Indicator | Nylon 6.12 | Fabricar sólo con resina de Dupont, | .96630844 | Chorizo | Silicón americano 20 ml. por 19 lts. de agua, Para la preparación del lubricante: utilizar 70% de agua destilada y 30% de agua filtrada. Peinar mazos delgados., | T | PMM 8395 | 2016-04-05 | CTS 65 HILOS PARA TEÑIR EMB. ITAL. DIAMETRO MAZO 31 +/- 0.5 MM GROSOR SELLADO 1.10+/- 0.5 MM LONGITUD 3048 +/-152 MM FUNDA 71 MM SIN FRANJA DADO 130 B FAB. CHORIZOS DE 7 VUELTAS CON 7 CTS TEMP. PEINADO Y LUB. STD ARMAR A DIAMETRO 31MM ANTES HORNEAR |  |  |  |  | Bastón 3 mm - 5 mm, Espejo 50 cm, | Dado de 177 ó 195 barrenos, 25 mallas de 100 mesh, | Embobinar en carretes de 59 hilos (dado de 177 barrenos) ó de 65 hilos (dado de 195 barrenos). Inspección en proceso de calibre: Medir con micrómetro. Calibrar con nominal de 0.1750 mm. (0.00689") Inspección final de calibre: Medir con láser. Calibrar con |  | 80°C / 1 hr, | Teñir en línea. Velocidades de trenes 1, 2 y 3: 260 rpm.Utilizar fórmula de teñido de acuerdo a la AV. 149 Fabricar 12 chorizos delgados de 6 vueltas con 9 carretes de 59 hilos ó de 6 vueltas con 8 carretes de 65 hilos. Comenzar a teñir con mínimo 4 carre | Grosor del sellado: 1.10 +/- 0.5 mm Longitud del mazo: 3048 +/- 152 mm Ancho de la funda: 71 mm, sin franja. Calibre: 0.004", | Embobinadoras italianas, 5.5, 10. Polea de entrada en H, polea de salida en V., Carretes de 59 hilos: 55 min Carretes de 65 hilos: 46 min, 4, H&K Negro Alemán,
Oral-B Laboratories | 680 |  | 0.1524 mm (0.006 pulg) | Natural | PBT Satintone | Para preparar 1 kg de material, utilizar 800 g de Poliéster PBT y 200 g de Masterbatch con caolín PBT COMPR-20. Se puede utilizar resina Ultradur B4500 o Crastin., | .96630845 | Chorizo | Silicón americano 650 ml. por 19 lts. de agua, Peinar mazos delgados, | (F) | PMM 8395 | 2016-04-05 | 200 G MB CAOLIN EN 800 G DE PBT DIAMETRO MAZO: 31 +/- 0.5 MM FUNDA 71 MM FRANJA ROJA GROSOR SELLADO 1.10+/- 0.5 MM LONGITUD: 3048 +/-152 MM DADO 250 B FAB C/ CHORIZOS DE 15 VUELTAS C/U TEMP. PEINADO Y LUB STD ARMAR A DIAMETRO 31MM ANTES HORNEAR |  |  |  | Mazo de chorizos, Con extensión para encoger, | Espejo mínimo 50 cm, | Dado de 250 ó 300 barrenos, 10 mallas de 100 mesh, | Pasar los filamentos por todos los rodillos del 3er. tren. Para dado de 250 barrenos: Fabricar 6 chorizos delgados, 15 vueltas cada uno. Peinar saliendo de la tina de enfriamiento en 26 mechones de 5 hilos y 20 mechones de 6 hilos. Para dado de 300 barren | Autoclave, 135°C / 10 min +/- 0 min, | 80°C / 1 hr, |  | Grosor del sellado: 1.10 +/- 0.5 mm Longitud del mazo: 3048 +/- 152 mm Ancho de la funda: 71 mm, con franja roja. Calibre: 0.004",
Oral-B Laboratories | 675 |  | 0.1524 mm (0.006 pulg) | Azul 324 | PBT Satintone | Para preparar 1 kg de material, utilizar 800 g de Poliéster PBT y 200 g de Masterbatch con caolín PBT COMPR-20. Se puede utilizar resina Ultradur B4500 o Crastin. Utilizar bolsas nuevas para cada pesada. , Manejar pesadas en botes de plástico. El color su | .96630846 | Chorizo | Silicón americano 650 ml. por 19 lts. de agua, Peinar mazos delgados, | (F) | PMM 8395 | 2016-04-05 | 200 G MB CAOLIN EN 800 G DE PBT DIAMETRO MAZO: 31 +/- 0.5 MM FUNDA 71 MM FRANJA ROJA GROSOR SELLADO 1.10+/- 0.5 MM LONGITUD: 3048 +/-152 MM DADO 250 B FAB C/ CHORIZOS DE 15 VUELTAS C/U TEMP. PEINADO Y LUB STD ARMAR A DIAMETRO 31MM ANTES HORNEAR |  |  |  | Mazo de chorizos, Con extensión para encoger, | Bastón 1 cm, Espejo mínimo 50 cm, | Dado de 250 ó 300 barrenos, 10 mallas de 100 mesh, | Pasar los filamentos por todos los rodillos del 3er. tren. Orientar en vapor. Enumerar todos los mazos. Para dado de 250 barrenos: Fabricar 6 chorizos delgados, 15 vueltas cada uno. Peinar saliendo de la tina de enfriamiento en 26 mechones de 5 hilos y 2 | Autoclave, 135°C / 10 min +/- 0 min, | 80°C / 1 hr, |  | Grosor del sellado: 1.10 +/- 0.5 mm Longitud del mazo: 3048 +/- 152 mm Ancho de la funda: 71 mm, con franja roja. Calibre: 0.004",
Oral-B Laboratories | 300 |  | 0.1524 mm (0.006 pulg) | Azul 322 | PBT Satintone AB | Poliéster PBT y Caolín. Utilizar únicamente resina Ultradur B4500., Para preparar 1 kg de material, utilizar 800 g de Poliéster PBT, 75 g de Masterbatch Antimicrobial B-7000 PBT "ARX V 13/282 AM-PBT" y 125 g Masterbatch con caolín PBT COMPR-20., | .96747979 | Chorizo | Silicón americano 650 ml. por 19 lts. de agua, Peinar mazos delgados, | (F) | PMM 8395 | 2016-04-05 | AB, PBT CAOLIN CHORIZOS DADO DE 250 B, P/ 1KG UTILIZAR 80% DE PBT 12.5% MB CAOLIN 7.5% MB AB 7000, 4 CH DE 15 VUELTAS VEL 160-800-690 MAZO CHORIZOS C/EXT. P/ENC. AUTOCLAVE 135°C X10 MIN CAL. NOM. LINEA 0.0058" DIAMETRO 31MM ANTES HORNEAR SOLO BASF |  |  | Para preparar 1 kg de material, utilizar 800 g de Poliéster PBT, 75 g de Masterbatch Antimicrobial B-7000 PBT "ARX V 13/282 AM-PBT" y 125 g Masterbatch con caolín PBT COMPR-20., | Mazo de chorizos, Con extensión para encoger, | Espejo mínimo 50 cm, | Dado de 250 ó 300 barrenos, 10 mallas de 100 mesh, | Pasar los filamentos por todos los rodillos del 3er. tren. Para dado de 250 barrenos: Fabricar 6 chorizos delgados, 15 vueltas cada uno. Peinar saliendo de la tina de enfriamiento en 26 mechones de 5 hilos y 20 mechones de 6 hilos. Para dado de 300 barren | Autoclave, 135°C / 10 min +/- 0 min, | 80°C / 1 hr, |  | Grosor del sellado: 1.10 +/- 0.5 mm Longitud del mazo: 3048 +/- 152 mm Ancho de la funda: 71 mm, con franja roja. Calibre: 0.004",
Oral-B Laboratories | 155 |  | 0.1524 mm (0.006 pulg) | Natural 396 | Nylon 6.12 | Fabricar sólo con resina de Dupont, | .96748003 | Chorizo | Silicón americano 20 ml. por 19 lts. de agua, Para la preparación del lubricante: utilizar 70% de agua destilada y 30% de agua filtrada. Peinar mazos delgados., | (F) | PMM 8395 | 2016-04-05 | CHORIZOS, DADO DE 215 BARRENOS, 4 CHORIZOS, DE 18 VUELTAS C/U, VEL 170-770-660, MAZO DE CHORIZOS C/EXTENSION HASTA ABAJO, AUTOCLAVE 125°C X 10 MIN, DIAMETRO DE CHORIZOS 31MM+/- 0.5MM FABRICAR SOLO CON RESINA DE DUPONT |  |  |  | Mazo de chorizos, Con extensión hasta abajo, | Bastón 3 mm - 5 mm, Espejo 50 cm, | Dado de 215 barrenos, 25 mallas de 100 mesh, | Pasar los filamentos por todos los rodillos del 3er. tren. Fabricar 6 chorizos delgados de 18 vueltas. Inspección en proceso de calibre: Medir con micrómetro. Calibrar con nominal de 0.1497 mm. (0.00589") Inspección final de calibre: Medir con láser. Cali | Autoclave, 125°C / 10 min +/- 0 min, | 80°C / 1 hr, |  | Grosor del sellado: 1.10 +/- 0.5 mm Longitud del mazo: 3048 +/- 152 mm Ancho de la funda: 71 mm, con franja verde. Calibre: 0.004",
Oral-B Laboratories | 230 |  | 0.1524 mm (0.006 pulg) | Azul 452 | Polyester PBT | Utilizar únicamente resina Ultradur B4500., Sin Caolin, | .96748007 | Chorizo | Silicón americano 170 ml por 19 lts de agua, Para la preparación del lubricante: utilizar 70% de agua destilada y 30% de agua filtrada. Peinar mazos delgados., | (F) | PMM 8395 | 2016-04-05 | PBT CHORIZOS DADO 250 BARRENOS FABRICAR 4 CHORIZOS DELGADOS 15 VUELTAS C/U VEL160-800-690 MAZO DE CHORIZOS C/ EXTENSION P/ ENCOGER AUTOCLAVE 135°C X 10 MIN CAL. NOMINAL EN LINEA 0.0058" ARMAR A DIAMETRO DE 31 MM ANTES DE HORNEAR, SOLO RESINA BASF |  |  | Sin Caolin, | Mazo de chorizos, Con extensión para encoger, | Espejo mínimo 50 cm, | Dado de 250 ó 300 barrenos, 10 mallas de 100 mesh, | Pasar los filamentos por todos los rodillos del 3er. tren. Para dado de 250 barrenos: Fabricar 6 chorizos delgados, 15 vueltas cada uno. Peinar saliendo de la tina de enfriamiento en 26 mechones de 5 hilos y 20 mechones de 6 hilos. Para dado de 300 barren | Autoclave, 135°C / 10 min +/- 0 min, | 80°C / 1 hr, |  | Grosor del sellado: 1.10 +/- 0.5 mm Longitud del mazo: 3048 +/- 152 mm Ancho de la funda: 71 mm, con franja roja. Calibre: 0.004",
Oral-B Laboratories | 93 |  | 0.1778 mm (0.007 pulg) | Natural 396 | Nylon 6.12 | Fabricar sólo con resina de Dupont, | .97031697 | Chorizo | Silicón americano 20 ml. por 19 lts. de agua, Para la preparación del lubricante: utilizar 70% de agua destilada y 30% de agua filtrada. Peinar mazos delgados., | (F) | PMM 8395 | 2016-04-05 | - |  |  |  | Mazo de chorizos, Con extensión hasta abajo, | Bastón 3 mm - 5 mm, Espejo 50 cm, | Dado 177 barrenos, 25 mallas de 100 mesh, | Pasar los filamentos por todos los rodillos del 3er. tren. Dado de 177 barrenos: Peinar saliendo de la tina de enfriamiento en 43 mechones de 4 hilos y 1 mechón de 5 hilos. Fabricar 6 chorizos delgados de 15 vueltas cada uno. Inspección en proceso de cali | Autoclave, 125°C / 10 min +/- 0 min, | 80°C / 1 hr, |  | Grosor del sellado: 1.10 +/- 0.5 mm Longitud del mazo: 3048 +/- 152 mm Ancho de la funda: 71 mm, con franja negra. Calibre: 0.004",
Oral-B Laboratories | 115 |  | 0.1524 mm (0.006 pulg) | Azul 545 | PBT Satintone | Para preparar 1 kg de material, utilizar 800 g de Poliéster PBT y 200 g de Masterbatch con caolín PBT COMPR-20. Se puede utilizar resina Ultradur B4500 o Crastin., | .97121039 | Chorizo | Silicón americano 650 ml. por 19 lts. de agua, Peinar mazos delgados, | (F) | PMM 8395 | 2016-04-05 | - |  |  |  | Mazo de chorizos, Con extensión para encoger, | Bastón 1 cm, Espejo 50 cm, | Dado de 300 barrenos, 10 mallas de 100 mesh, | Pasar los filamentos por todos los rodillos del 3er. tren. Para dado de 300 barrenos: Fabricar 6 chorizos delgados, 13 vueltas cada uno. Peinar saliendo de la tina de enfriamiento en 24 mechones de 7 hilos y 22 mechones de 6 hilos. Inspección en proceso d | Autoclave, 135°C / 10 min +/- 0 min, | 80°C / 1 hr, |  | Grosor del sellado: 1.10 +/- 0.5 mm Longitud del mazo: 3048 +/- 152 mm Ancho de la funda: 71 mm, con franja roja. Calibre: 0.004",
Oral-B Laboratories | 170 |  | 0.203 mm (0.008 pulg) | Verde 854 | Nylon 6.12 | Cambia con temperaturas de extrusión y templado. En extrusión: Con temperaturas bajas se hace un tono claro o amarillento. Con temperaturas altas se hace un tono fuerte o azulado. En templado: Se hace un tono más amarillento., | .60880073 | 36 mm | Silicón americano 25 ml por 19 lts de agua, | T | PMM 8396 | 2016-04-05 | TOLERANCIA CALIBRE PROMEDIO: +/- 0.00024 PULG CALIBRACION EN MICROMETRO / FORRO SOLO CON FUNDA |  |  |  |  | Bastón 3 mm - 5 mm, Espejo 50 cm, | Dado de 130 ó 177 barrenos, 25 mallas de 100 mesh, | Inspección en proceso de calibre: Medir con micrómetro. Calibrar en mm con nominal de 0.200 mm Inspección final de calibre: Medir con láser. Calibrar en mm con nominal de 0.203 mm (0.008 pulg), | Vapor, mínimo 90°C / 120 min +/- 10 min, |  |  | Forrar sólo con funda de polietileno de 7.5 a 7.6 cm.,
Oral-B Laboratories | 85 |  | 0.152 mm (0.006 pulg) | Azul Indicator | Nylon 6.12 | Fabricar con resinas DuPont (Zytel FG 158), | .60880501 | 1 7/64 pulg | Silicón americano 15 ml por 19 lts de agua, DESPUÉS DEL TEMPLADO Y PEINADO (ANTES DE LUBRICAR), DEJAR SECAR EL MATERIAL MÍNIMO 12 HORAS. YA SECO, LUBRICAR. Cada mazo se sumergirá dentro de la solución de lubricante durante 3 min. Después peinar el materi | T | PMM 8396 | 2016-04-05 | TOLERANCIA CALIBRE PROMEDIO: +/- 0.00018 PULG. CALIBRACION EN MICROMETRO CTES DE 50 HILOS /FORRO SOLO FUNDA |  |  |  |  | Bastón 3 mm - 5 mm, Espejo 50 cm, | Dado de 215 barrenos, 25 mallas de 100 mesh, | Inspección en proceso de calibre: Medir con micrómetro. Calibrar en mm con nominal de 0.149 mm Inspección final de calibre: Medir con láser. Calibrar en mm con nominal de 0.152 mm (0.006 pulg) Embobinar en carretes de 71 y 72 hilos para teñir. No desembob |  |  | Teñir en línea con velocidades para trenes 1, 2 y 3: 260 rpm. Utilizar fórmula de teñido de acuerdo a la AV. 149. Carretes para teñir: 9 carretes de 71 y 72 hilos., | Forrar sólo con funda de polietileno de 7.5 a 7.6 cm., | Embobinadoras italianas, 5.5, 10. Polea de entrada en H, polea de salida en V., 1 hr, 4, Crellin Natural,
Oral-B Laboratories | 85 |  | 0.165 mm (0.0065 pulg) | Azul 349 | Nylon 6.12 |  | .92059997 | 32 mm | Silicón americano 20 ml. por 19 lts. de agua, | (F) | PMM 8396 | 2016-04-05 | TOLERANCIA CALIBRE PROMEDIO: +/- 0.00020 PULG, TOL. CAL. IND. +/- 0.0006", DIAMETRO DE MAZO 50 +/- 2 MM (2") FORRO SOLO FUNDA P.E. 7.5 A 7.8 CM, EN CAJAS DE 10 LBS. VEL. 150-690-590 |  |  |  |  | Bastón 3 mm - 5 mm, Espejo 50 cm, | Dado de 130, 177 ó 215 barrenos, 25 mallas de 100 mesh, | Pasar los filamentos por todos los rodillos del 3er. tren Inspección en proceso de calibre: Medir con micrómetro. Calibrar en mm con nominal de 0.162 mm Inspección final de calibre: Medir con láser. Calibrar en mm con nominal de 0.165 mm (0.0065 pulg), | Vapor, mínimo 90°C / 120 min +/- 10 min, |  |  | Forrar sólo con funda de polietileno de 7.5 a 7.6 cm.,
Oral-B Laboratories | 85 |  | 0.203 mm (0.008 pulg) | Verde 126 | Nylon 6.12 |  | .92202016 | 35 mm | Silicón americano 25 ml por 19 lts de agua, | (F) | PMM 8396 | 2016-04-05 | TOLERANCIA CALIBRE PROMEDIO: +/- 0.00024 PULGTOL. CAL. IND. +/- 0.0006", DIAMETRO DE MAZO 50 +/- 2 MM, FORRO SOLO FUNDA DE P.E. 7.5 A 7.8 CM, EN CAJAS DE 10 LBS. VEL. 150-690-590 |  |  |  |  | Bastón 3 mm - 5 mm, Espejo 50 cm, | Dado de 130 ó 177 barrenos, 25 mallas de 100 mesh, | Pasar los filamentos por todos los rodillos del 3er. tren Inspección en proceso de calibre: Medir con micrómetro. Calibrar en mm con nominal de 0.200 mm Inspección final de calibre: Medir con láser. Calibrar en mm con nominal de 0.203 mm (0.008 pulg), | Vapor, mínimo 90°C / 120 min +/- 10 min, |  |  | Forrar sólo con funda de polietileno de 7.5 a 7.6 cm.,
Oral-B Laboratories | 85 |  | 0.203 mm (0.008 pulg) | Azul 349 | Nylon 6.12 |  | .92202017 | 32 mm | Silicón americano 25 ml por 19 lts de agua, | (F) | PMM 8396 | 2016-04-05 | TOLERANCIA CALIBRE PROMEDIO: +/- 0.00024 PULG TOL. CAL. IND. +/- 0.0006", DIAMETRO DE MAZO 50 +/- 2 MM (2"), FORRO SOLO FUNDA DE P.E. 7.5 A 7.8 CM, EN CAJAS DE 10 LBS. VEL. 150-690-590 |  |  |  |  | Bastón 3 mm - 5 mm, Espejo 50 cm, | Dado de 130 ó 177 barrenos, 25 mallas de 100 mesh, | Pasar los filamentos por todos los rodillos del 3er. tren Inspección en proceso de calibre: Medir con micrómetro. Calibrar en mm con nominal de 0.200 mm Inspección final de calibre: Medir con láser. Calibrar en mm con nominal de 0.203 mm (0.008 pulg), | Vapor, mínimo 90°C / 120 min +/- 10 min, |  |  | Forrar sólo con funda de polietileno de 7.5 a 7.6 cm.,
Oral-B Laboratories | 85 |  | 0.178 mm (0.007 pulg) | Azul 838 | Nylon 6.12 |  | .97400727 | 32 mm | Silicón americano 27 ml por 19 lts de agua, | (F) | PMM 8396 | 2016-04-05 | - |  |  |  |  | Bastón 3 mm - 5 mm, Espejo 50 cm, | Dado de 177 barrenos, 25 mallas de 100 mesh, | Pasar los filamentos por todos los rodillos del 3er. tren. Medir calibre con equipo láser directo (sin ajuste)., | Vapor, 90°C / 2hrs, |  |  | Forrar sólo con funda de polietileno de 7.5 a 7.6 cm.,
Oral-B Laboratories | 85 |  | 0.178 mm (0.007 pulg) | Azul 839 | Nylon 6.12 |  | .97400729 | 32 mm | Silicón americano 27 ml por 19 lts de agua, | (F) | PMM 8396 | 2016-04-05 | - |  |  |  |  | Bastón 3 mm - 5 mm, Espejo 50 cm, | Dado de 130 barrenos, 25 mallas de 100 mesh, | Pasar los filamentos por todos los rodillos del 3er. tren. Medir calibre con equipo láser directo (sin ajuste)., | Vapor, 90°C / 2hrs, |  |  | Forrar sólo con funda de polietileno de 7.5 a 7.6 cm.,
Oral-B Laboratories | 85 |  | 0.152 mm (0.006 pulg) | Azul 399 | Nylon 6.12 |  | .99396504 | 34 mm | Silicón americano 20 ml. por 19 lts. de agua, | (F) | PMM 8396 | 2016-04-05 | TOLERANCIA CALIBRE PROMEDIO: +/- 0.00018 PULG., FORRO SOLO FUNDA 7.6 A 7.8 CM, DIAM MAZO 50+/-2MM, EN CAJAS DE 10 LBS |  |  |  |  | Bastón 3 mm - 5 mm, Espejo 50 cm, | Dado de 215 barrenos, 25 mallas de 100 mesh, | Pasar los filamentos por todos los rodillos del 3er. tren Inspección en proceso de calibre: Medir con micrómetro. Calibrar en mm con nominal de 0.149 mm Inspección final de calibre: Medir con láser. Calibrar en mm con nominal de 0.152 mm (0.006 pulg), | Vapor, mínimo 90°C / 120 min +/- 10 min, |  |  | Forrar sólo con funda de polietileno de 7.5 a 7.6 cm.,
Cepillos El Castor, S.A. de C.V. | 200 | 225 | 0.019 pulg | Natural | Nylon 6 |  | .1-2-2-0004 | Mazo | Lubán 100%, | S | PMM 8399 | 2016-04-15 | Dado de 20 barrenos, 25 mallas de 100 mesh, | [5 empty] | Dado de 20 barrenos, 25 mallas de 100 mesh, |  | Agua, mínimo 90°C / 120 min +/- 10 min, | 80°C +/- 5°C / 3hrs, |  | Forrar con funda de polietileno y papel kraft café,
Cepillos El Castor, S.A. de C.V. | 50 | 55 | 0.008 pulg | Natural | Nylon 6 |  | .1-2-2-0011 | Mazo | Lubán 100%, | T | PMM 8399 | 2016-04-15 | Dado de 130 barrenos, 25 mallas de 100 mesh, |  |  |  |  | Bastón 3 mm - 5 mm, Espejo 50 cm, | Dado de 130 barrenos, 25 mallas de 100 mesh, |  | Agua, mínimo 90°C / 120 min +/- 10 min, |  |  | Forrar con funda de polietileno y papel kraft café,
Importadora Wan Hi, S.A. de C.V. | 50 | 55 | 0.014 pulg | Natural | Nylon 6 |  | N0081013 | 39 mm | Lubán 100%, | S | PMM 8394 | 2016-04-22 | Dado de 40 barrenos, 25 mallas de 100 mesh, | [5 empty] | Dado de 40 barrenos, 25 mallas de 100 mesh, |  | Agua, mínimo 90°C / 120 min +/- 10 min, | 80°C +/- 5°C / 3hrs, |  | Forrar con funda de polietileno y papel kraft café,
Schaefer Brush Manufacturing, LLC | 45.4 | 55 | 0.020 pulg | Negro 921 | Polypropylene | Usar Polipropileno 1102KR como primera opción, usar Polipropileno HP423M como segunda opción, | RMM334 | Mazo | Silicón americano 50%, | (F) | PMM 8397 | 2016-04-22 | RIZ. 7-O AMP. 0.032" ENG. DE 75 DIENTESDado de 20 barrenos, 1 malla de 100 mesh, Temple Agua (4 mazos), 93ºC / 10 min, | 7, 0.032 pulg, SERIE A75, | Rizado |  |  |  | Dado de 20 barrenos, 1 malla de 100 mesh, | Pasar los filamentos por todos los rodillos del 3er. tren, | Agua (4 mazos), 93ºC / 10 min, |  |  | Forrar con funda de polietileno y papel kraft café. Utilizar funda americana P-BLEND de polietileno de 7.5 a 7.6 cm. Verificar que la funda no se encuentre floja con respecto al diámetro del mazo.,
Osborn International | 45.4 | 55 | Textura Media | Mezcla Pelo de Caballo | Nylon 6, Synthetic Horse Hair | No agregar Soconox. En el café cobrizo 101 y café 105, agregar Blanco R103 (1 g / kg de resina)., | .0021104600 | 6.5 pulg | Lubán 100%, | T | PMM 8398 | 2016-04-22 | EN MAZO DE FIERRO, (7.9 %) 10 HILOS .008" CAFE 101, (45.1%) 60 HILOS 0.007" CAFE 105, (45.1%) 60 HILOS 0.007" NEGRO 921, (1.7%) 1 HILO 0.008" MARFIL 934 |  | Mezcla | No agregar Soconox. En el café cobrizo 101 y café 105, agregar Blanco R103 (1 g / kg de resina)., | Mazo de fierro, |  |  | (7.6 %) 10 hilos 0.008 pulg café cobrizo 101, (45.8 %) 60 hilos 0.007 pulg café 105, (45.8 %) 60 hilos 0.007 pulg negro 921 y (0.8 %)1 hilo 0.008 pulg marfil 934., | Agua, mínimo 90°C / 120 min +/- 10 min, |  |  | Forrar con funda de polietileno y papel kraft café,
Osborn International | 45.4 | 25 | 0.007 pulg | Café 105 | Nylon 6 | Sin Soconox, Blanco R103 (1 g / kg de resina), | .0021104600 C | 6.5 pulg | Lubán 100%, | T | PMM 8398 | 2016-04-22 | Dado de 120 barrenos, 25 mallas de 100 mesh,EN MAZO DE FIERRO, Embobinar en carretes de 60 hilos de café 105 para mezclar como pelo de caballo, |  |  | Sin Soconox, | Mazo de fierro, |  | Dado de 120 barrenos, 25 mallas de 100 mesh, | Embobinar en carretes de 60 hilos de café 105 para mezclar como pelo de caballo, | Agua, mínimo 90°C / 120 min +/- 10 min, |  |  | Forrar con funda de polietileno y papel kraft café,
Osborn International | 45.4 | 25 | 0.007 pulg | Negro 921 | Nylon 6 | Sin Soconox, | .0021104600 D | 6.5 pulg | Lubán 100%, | T | PMM 8398 | 2016-04-22 | Dado de 120 barrenos, 25 mallas de 100 mesh,EN MAZO DE FIERRO, Embobinar en carretes de 60 hilos de negro 921 para mezclar como pelo de caballo, |  |  | Sin Soconox, | Mazo de fierro, |  | Dado de 120 barrenos, 25 mallas de 100 mesh, | Embobinar en carretes de 60 hilos de negro 921 para mezclar como pelo de caballo, | Agua, mínimo 90°C / 120 min +/- 10 min, |  |  | Forrar con funda de polietileno y papel kraft café,
Osborn International | 45.4 | 5 | 0.008 pulg | Café Cobrizo 101 | Nylon 6 | Sin Soconox, Blanco R103 (1 g / kg de resina), | .0021104600 B | 6.5 pulg | Lubán 100%, | T | PMM 8398 | 2016-04-22 | Dado de 80 barrenos, 25 mallas de 100 mesh,EN MAZO DE FIERRO,Embobinar en carretes de 10 hilos de café cobrizo 101 para mezclar como pelo de caballo, |  |  | Sin Soconox, |  |  | Dado de 80 barrenos, 25 mallas de 100 mesh, | Embobinar en carretes de 10 hilos de café cobrizo 101 para mezclar como pelo de caballo, | Agua, mínimo 90°C / 120 min +/- 10 min, |  |  | Forrar con funda de polietileno y papel kraft café,
Osborn International | 45.4 | 2 | 0.008 pulg | Marfil 934 | Nylon 6 | Sin Soconox, | .0021104600 A | 6.5 pulg | Lubán 100%, | T | PMM 8398 | 2016-04-22 | Dado de 80 barrenos, 25 mallas de 100 mesh,EN MAZO DE FIERRO, Embobinar en carretes de 2 hilos de marfil 934 para mezclar como pelo de caballo, |  |  | Sin Soconox, | Mazo de fierro, |  | Dado de 80 barrenos, 25 mallas de 100 mesh, | Embobinar en carretes de 2 hilos de marfil 934 para mezclar como pelo de caballo, | Agua, mínimo 90°C / 120 min +/- 10 min, |  |  | Forrar con funda de polietileno y papel kraft café,
Osborn International | 45.4 | 55 | 0.010 pulg | Negro 921 | Nylon 6 Plus |  | .0021108100 | Mazo | Lubán 100%, | (F) | PMM 8398 | 2016-04-22 | Dado de 90 barrenos, 25 mallas de 100 mesh,RIZ 6.5-O AMP. 0.020" ENG. "A80" | 6.5, 0.020 pulg, SERIE A80, | Rizado |  |  | Bastón 3 mm - 5 mm, Espejo 50 cm, | Dado de 90 barrenos, 25 mallas de 100 mesh, | Pasar los filamentos por todos los rodillos del 3er. tren, | Agua, Máx. 10°C, | 105°C +/- 5°C / 2hrs, |  | Forrar con funda de polietileno y papel kraft café,
Osborn International | 45.4 | 55 | 0.016 pulg | Café 287 | Polypropylene | Usar Polipropileno 1102KR como primera opción, usar Polipropileno HP423M como segunda opción, | .0021132200 | Mazo | Silicón americano 375 ml por 19 lts de agua, | (F) | PMM 8398 | 2016-04-22 | RIZ 2.75-O AMP. 0.048" ENG. "A38"Dado de 40 barrenos, 1 malla de 100 mesh, | 2.75, 0.048 pulg, SERIE A38, | Rizado |  |  |  | Dado de 40 barrenos, 1 malla de 100 mesh, | Pasar los filamentos por todos los rodillos del 3er. tren, | Agua (carga de 5 mazos), 93ºC / 5 min, |  |  | Forrar con funda de polietileno y papel kraft café,
Tanis Incorporated | 22.7 | 28 | 0.003 pulg | Blanco 945 | Nylon 6.12 AB | Masterbatch de Silicón (40 g / kg de resina). Hornear el MB de Silicón a 80°C de 2 a 4 hrs. Masterbatch Antimicrobial B-7000 NYLON 6.12 "ARGUSAN AM 48 PA" (27 g / kg de resina)., | RM11599 | Mazo | PENDIENTE. Preguntar a Aseguramiento de Calidad., 1. Sumergir los mazos durante 3 minutos en la tina con lubricante. 2. Separar el mazo en 2 partes para peinarlo y peinar cada parte con el peine de diente fino. 3. Juntar las 2 partes y peinar para emparej | (F) | PMM 8400 | 2016-04-27 | ESPERAR APROBACION DE MUESTRA POR PARTE EL CLIENTE TEMPLE EN AIRE Aire, 150°C / 50 min, Mazo chico de aluminio,Masterbatch de Silicón (40 g / kg de resina). Hornear el MB de Silicón a 80°C de 2 a 4 hrs. Masterbatch Antimicrobial B-7000 NYLON 6.12 "ARGUSAN AM 48 PA" (27 g / kg de resina).,Dado de 400 barrenos, Utilizar 40 mallas de 100 mesh y 2 mallas de 200 mesh, |  |  | Masterbatch de Silicón (40 g / kg de resina). Hornear el MB de Silicón a 80°C de 2 a 4 hrs. Masterbatch Antimicrobial B-7000 NYLON 6.12 "ARGUSAN AM 48 PA" (27 g / kg de resina)., | Mazo chico de aluminio, | Bastón 3 mm - 5 mm, Espejo 50 cm, | Dado de 400 barrenos, Utilizar 40 mallas de 100 mesh y 2 mallas de 200 mesh, | Pasar los filamentos por todos los rodillos del 3er. tren. Fabricar mazos delgados., | Aire, 150°C / 50 min, | No hornear, |  | Forrar con funda de polietileno y papel kraft blanco. Usar funda de 66 mm.,
Luis Plascencia Plascencia | 150 | 175 | 0.0025 pulg | Negro 925 | Nylon 6.12 | El tono cambia con temperaturas de extrusión. Con temperaturas altas se hace un tono más claro (gris). Con temperaturas bajas se hace un tono más oscuro (negro)., | NP1 | 1 3/4 pulg | Silicón americano 650 ml. por 19 lts. de agua, 1. Sumergir los mazos durante 3 minutos en la tina con lubricante. 2. Separar el mazo en 2 partes para peinarlo y peinar cada parte con el peine de diente fino. 3. Juntar las 2 partes y peinar para emparejar | T | PMM 8393 | 2016-05-02 | Mazo chico de aluminio,, DELGADO Y MAROMEADO (1.05 M DE LARGO Y 45 MM DE DIÁMETRO)Utilizar dado de 440 como 1ra. opción y de 400 como 2da opción., Utilizar 40 mallas de 100 mesh y 2 mallas de 200 mesh,Vapor, mínimo 90°C / 120 min +/- 10 min, |  |  |  | Mazo chico de aluminio, | Bastón 3 mm - 5 mm, Espejo 50 cm, | Utilizar dado de 440 como 1ra. opción y de 400 como 2da opción., Utilizar 40 mallas de 100 mesh y 2 mallas de 200 mesh, | Fabricar mazos delgados, | Vapor, mínimo 90°C / 120 min +/- 10 min, |  |  | Forrar con funda de polietileno y papel kraft blanco. Usar funda de 66 mm.,