## Cristobal
Nombre del Cliente | Cantidad | Unidad | Calibre | Color | Material | Clave | Corte | Lubricación | Orientación | No pedido | Fecha Entrega | Perfil | Aditivo | Otros | Especificaciones | Descripcion
VELEZ OROSCO EDUARDO | 50 | KG | 0.032" | AZUL 902 | POLIPROPILENO | N0100003 | 4 3/4" | SILICON FX | S | PMM 8401 | 25.04.2016 00:00:00 | - | - | CON 50% PPP 6823 | - | POLIPROPILENO AZUL 902 CAL. 0.032" CORTE: 4 3/4"
PRODUCTOS PETIGON, S.A. DE C.V. | 50 | KG | 0.022" | VIOLETA 401 | NYLON 6 | .1545 | 4.5 CM | LUBAN 100% | S | PMM 8402 | 06.05.2016 00:00:00 | - | - | - | - | NYLON 6 VIOLETA 401 CAL. 0.022" CORTE: 4.5 CM
PRODUCTOS PETIGON, S.A. DE C.V. | 140 | KG | 0.009" | ROJO 424+BLANCO 945 | NYLON 6.12 | .1558 | 2" | 0 | 0 | PMM 8403 | 25.04.2016 00:00:00 | RIZADO | - | - | - | NYLON 6.12 RIZADO MEZCLA ROJO 424+BLANCO 945 CAL. 0.009" X 2"
PRODUCTOS PETIGON, S.A. DE C.V. | 50 | KG | 0.022" | NATURAL | NYLON 6 | .1480 | 2" | LUBAN | S | PMM 8404 | 13.05.2016 00:00:00 | - | - | - | - | NYLON 6 NATURAL CAL. 0.022" CORTE: 2"
J.R. TROLLING CO. C/O POMPANO STORAGE | 50 | LB | 0.006" | NATURAL | NYLON 6 | E01880009 | 8" | LUBAN 100% | T | PMM 8405 | 25.04.2016 00:00:00 | - | - | - | MAZO NORMAL CON EXTENSION, VEL. 150-600-540, DADO DE 250 BARRENOS. | NYLON 6 NATURAL 396 CAL. 0.006" CORTE: 8"
J.R. TROLLING CO. C/O POMPANO STORAGE | 50 | LB | 0.006" | ROSA 174 | NYLON 6 | E01880010 | 8" | LUBAN 100% | T | PMM 8405 | 25.04.2016 00:00:00 | - | - | - | MAZO NORMAL CON EXTENSION, VEL. 150-600-540, DADO DE 250 BARRENOS. | NYLON 6 ROSA 174 CAL. 0.006" CORTE: 8"
J.R. TROLLING CO. C/O POMPANO STORAGE | 50 | LB | 0 | 0 | 0 | E01880014 | 0 | 0 | 0 | PMM 8405 | 25.04.2016 00:00:00 | #N/A | #N/A | #N/A | #N/A | NYLON 6 VERDE 511 CAL. 0.006" CORTE: 8"
J.R. TROLLING CO. C/O POMPANO STORAGE | 50 | LB | 0.006" | AZUL 955 | NYLON 6 | E01880012 | 8" | LUBAN 100% | T | PMM 8405 | 25.04.2016 00:00:00 | - | - | - | MAZO NORMAL CON EXTENSION, VEL. 150-600-540, DADO DE 250 BARRENOS. | NYLON 6 AZUL 955 CAL. 0.006" CORTE: 8"
J.R. TROLLING CO. C/O POMPANO STORAGE | 50 | LB | 0.006" | NEGRO 921 | NYLON 6 | E01880013 | 8" | LUBAN 100% | T | PMM 8405 | 25.04.2016 00:00:00 | - | - | - | MAZO NORMAL CON EXTENSION, VEL. 150-600-540, DADO DE 250 BARRENOS. | NYLON 6 NEGRO 921 CAL. 0.006" CORTE: 8"
J.R. TROLLING CO. C/O POMPANO STORAGE | 50 | LB | 0 | 0 | 0 | E01880015 | 0 | 0 | 0 | PMM 8405 | 25.04.2016 00:00:00 | #N/A | #N/A | #N/A | #N/A | NYLON 6 ROJO 837 CAL. 0.006" CORTE: 8"
J.R. TROLLING CO. C/O POMPANO STORAGE | 50 | LB | 0 | 0 | 0 | E01880016 | 0 | 0 | 0 | PMM 8405 | 25.04.2016 00:00:00 | #N/A | #N/A | #N/A | #N/A | NYLON 6 MORADO 961 CAL. 0.006" OCTE: 8"
J.R. TROLLING CO. C/O POMPANO STORAGE | 50 | LB | 0 | 0 | 0 | E01880017 | 0 | 0 | 0 | PMM 8405 | 25.04.2016 00:00:00 | #N/A | #N/A | #N/A | #N/A | NYLON 6 AMARILLO 220 CAL. 0.006" CORTE: 8"
J.R. TROLLING CO. C/O POMPANO STORAGE | 50 | LB | 0.006" | AMARILLO FLUOR OPACO 901 | NYLON 6 | E01880011 | 8" | LUBAN 100% | T | PMM 8405 | 25.04.2016 00:00:00 | - | - | - | MAZO NORMAL CON EXTENSION, VEL. 150-600-540, DADO DE 250 BARRENOS. | NYLON 6 AMARILLO FLUOR OPACO 901 CAL. 0.006" CORTE: 8"
J.R. TROLLING CO. C/O POMPANO STORAGE | 50 | LB | 0 | 0 | 0 | E01880018 | 0 | 0 | 0 | PMM 8405 | 25.04.2016 00:00:00 | #N/A | #N/A | #N/A | #N/A | NYLON 6 NARANJA FLUOR 809 CAL. 0.006" CORTE: 8"
AMERICAN POWER BRUSH MANUFACTURING, INC. | 300 | LB | 0.010" | AZUL 955 | NYLON 6 PLUS HR | -10NPUL10 | EN MAZO | 0 | 0 | PMM 8406 | 25.04.2016 00:00:00 | - | - | - | - | NYLON 6 PLUS "HR" AZUL 955 CAL. 0.010" EN MAZO
AMERICAN POWER BRUSH MANUFACTURING, INC. | 50 | LB | 0.022" | AZUL 955 | NYLON 6 PLUS | -22NPUL22 | EN MAZO | 0 | 0 | PMM 8406 | 25.04.2016 00:00:00 | - | - | - | - | NYLON 6 PLUS AZUL 955 CAL. 0.022" EN MAZO
INDUSTRIAL BRUSH CORP. | 500 | LB | 0.045" | NATURAL | NYLON 6.12 | -8201120 | EN MAZO | LUBAN | T | PMM 8407 | 27.04.2016 00:00:00 | - | - | #VALUE! | #VALUE! | NYLON 6.12 NATURAL CAL. 0.045" EN MAZO
POWER BRUSHES INC. | 500 | LB | 0.040" | NEGRO 921 | NYLON 6.12 "R" | .40NXB35644 | 4 3/8" | SIL. AMERICANO 100% | F | PMM 8408 | 26.04.2016 00:00:00 | RIZADO | - | - | RIZ 3 O-AMP. 0.050" ENG "A38", TINA DE UN SOLO VIAJE, TEMPLAR 30 SEG EN AGUA, FABRICAR CON N 6.12 "R" | NYLON 6.12 "R" RIZADO NEGRO 921 CAL. 0.040" CORTE: 4 3/8"
AGYPROM, S.A. DE C.V. | 200 | KG | 0.008" | NATURAL | POLIESTER PBT | N0397003 | 38 MM | 0 | 0 | PMM 8409 | 26.04.2016 00:00:00 | - | - | - | - | POLIESTER PBT NATURAL CAL.0.008" CORTE:38 MM
GONZALEZ MARTINEZ MARIA LUISA | 1.56 | KG | 0.040" | ABRASIVO | NYLON 6.12 | N0544001 | EN MAZO | 0 | 0 | PMM 8410 | 05.04.2016 00:00:00 | - | - | - | - | NYLON 6.12 ABRASIVO CAL.0.040" CORTE:EN MAZO
CEPILLOS Y PRODUCTOS DE ASEO, S.A. DE C.V. | 150 | KG | 0 | 0 | 0 | N0536008 | 0 | 0 | 0 | PMM 8411 | 25.04.2016 00:00:00 | #N/A | #N/A | #N/A | #N/A | NYLON 6.6 AZUL 955 CAL. 0.020" CORTE: 2 3/8"
CEPILLOS Y PRODUCTOS DE ASEO, S.A. DE C.V. | 150 | KG | 0 | 0 | 0 | N0536009 | 0 | 0 | 0 | PMM 8411 | 25.04.2016 00:00:00 | #N/A | #N/A | #N/A | #N/A | NYLON 6.6 VERDE 651 CAL. 0.016" CORTE: 2 3/8"
PORTILLO MARTINEZ ERNESTO | 10 | KG | 0 | 0 | 0 | N0130130 | 0 | 0 | 0 | PMM 8412 | 06.04.2016 00:00:00 | #N/A | #N/A | #N/A | #N/A | NYLON 6 NATURAL CAL. 0.022" EN MAZO

## Hoja1
Nombre del Cliente | Cantidad_Kg | Unidad_Original | Calibre | Color | Material | Resina | Clave | Corte | Lubricante | Orientación | No pedido | Fecha Entrega | ESP_SAE | Rizado | Perfil | Aditivos | Tipo de Mazo | Bastón_Espejo_Tina | Herramental | Fabricar | Temple | Horno | Teñido | Enfundado | Esp_Carretes
González Martínez María Luisa | 1.56 | 0 | 0.040 pulg |  | Nylon 6.12 Abrasivo | Fabricar con resinas DuPont, | N0544001 | Mazo |  | N.A. | PMM 8410 | 2016-04-05 | -
Vélez Orosco Eduardo | 50 | 55 | 0.032 pulg | Azul 902 | Polipropileno | 50 % Polipropileno Clarificado SL262MW + 50 % Polipropileno HP423M, | N0100003 | 4 3/4 pulg | Silicón americano 375 ml por 19 lts de agua, | S | PMM 8401 | 2016-04-25 | Utilizar tina de doble viaje,Dado de 8 barrenos, 1 malla de 100 mesh, |  |  |  |  | Utilizar tina de doble viaje, | Dado de 8 barrenos, 1 malla de 100 mesh, |  | Agua, mínimo 90°C / 120 min +/- 10 min, |  |  | Forrar con funda de polietileno y papel kraft café,
Productos Petigon, S.A. de C.V. | 140 | 60 | 0.009 pulg | Blanco 945 | Nylon 6.12 |  | .1558 B | 2 pulg | Lubán 100%, | (F) | PMM 8403 | 2016-04-25 | Riz 19-O, Amp. 0.012 pulg, SERIE A200,Dado de 70 barrenos, 25 mallas de 100 mesh, | 19, 0.012 pulg, SERIE A200, | Rizado |  |  | Bastón 3 mm - 5 mm, Espejo 50 cm, | Dado de 70 barrenos, 25 mallas de 100 mesh, | MEZCLA 60% ROJO 424 + 40% BLANCO 945 Pasar los filamentos por todos los rodillos del 3er. tren Amplitud en rizadora: 0.014". Velocidad de la rizadora: 241 rpm., | Agua, Máx. 10°C, | 80°C / 60min, |  | Forrar con funda de polietileno y papel kraft blanco,
Productos Petigon, S.A. de C.V. | 140 | 95 | 0.009 pulg | Rojo 424 | Nylon 6.12 |  | .1558 A | 2 pulg | Lubán 100%, | (F) | PMM 8403 | 2016-04-25 | Riz 19-O, Amp. 0.012 pulg, SERIE A200,Dado de 110 barrenos, 30 mallas de 100 mesh y 2 mallas de 200 mesh, | 19, 0.012 pulg, SERIE A200, | Rizado |  |  | Bastón 3 mm - 5 mm, Espejo 50 cm, | Dado de 110 barrenos, 30 mallas de 100 mesh y 2 mallas de 200 mesh, | MEZCLA 60% ROJO 424 + 40% BLANCO 945 Pasar los filamentos por todos los rodillos del 3er. tren Amplitud en rizadora: 0.014". Velocidad de la rizadora: 241 rpm., | Agua, Máx. 10°C, | 80°C / 60min, |  | Forrar con funda de polietileno y papel kraft blanco,
Productos Petigon, S.A. de C.V. | 140 | 155 | 0.009 pulg | Rojo 424 + Blanco 945 | Nylon 6.12 |  | .1558 | 2 pulg | Lubán 100%, | (F) | PMM 8403 | 2016-04-25 | Riz 19-O, Amp. 0.012 pulg, SERIE A200, | 19, 0.012 pulg, SERIE A200, | Rizado |  |  | Bastón 3 mm - 5 mm, Espejo 50 cm, | 25 mallas de 100 mesh, | MEZCLA 60% ROJO 424 + 40% BLANCO 945 Pasar los filamentos por todos los rodillos del 3er. tren Amplitud en rizadora: 0.014". Velocidad de la rizadora: 241 rpm., | Agua, Máx. 10°C, | 80°C / 60min, |  | Forrar con funda de polietileno y papel kraft blanco,
J. R. Trolling Co. | 22.7 | 27 | 0.006 pulg | Natural 396 | Nylon 6 |  | E01880009 | 8 pulg | Lubán 100%, | T | PMM 8405 | 2016-04-25 | Mazo normal, Con extensión,DADO DE 250 BARRENOS. |  |  |  | Mazo normal, Con extensión, | Bastón 3 mm - 5 mm, Espejo 50 cm, | Dado de 250 barrenos, 25 mallas de 100 mesh, | Fabricar mazos delgados., | Agua, mínimo 90°C / 120 min +/- 10 min, |  |  | Forrar con funda de polietileno y papel kraft café. Usar funda de 66 mm.,
J. R. Trolling Co. | 22.7 | 27 | 0.006 pulg | Rosa 174 | Nylon 6 |  | E01880010 | 8 pulg | Lubán 100%, | T | PMM 8405 | 2016-04-25 | Mazo normal, Con extensión, DADO DE 250 BARRENOS. |  |  |  | Mazo normal, Con extensión, | Bastón 3 mm - 5 mm, Espejo 50 cm, | Dado de 250 barrenos, 25 mallas de 100 mesh, | Fabricar mazos delgados., | Agua, mínimo 90°C / 120 min +/- 10 min, |  |  | Forrar con funda de polietileno y papel kraft café. Usar funda de 66 mm.,
J. R. Trolling Co. | 22.7 | 27 | 0.006 pulg | Verde 511 | Nylon 6 |  | E01880014 | 8 pulg | Lubán 100%, | T | PMM 8405 | 2016-04-25 | Mazo normal, Con extensión, DADO DE 250 BARRENOS. |  |  |  | Mazo normal, Con extensión, | Bastón 3 mm - 5 mm, Espejo 50 cm, | Dado de 250 barrenos, 25 mallas de 100 mesh, | Fabricar mazos delgados., | Agua, mínimo 90°C / 120 min +/- 10 min, |  |  | Forrar con funda de polietileno y papel kraft café. Usar funda de 66 mm.,
J. R. Trolling Co. | 22.7 | 27 | 0.006 pulg | Azul 955 | Nylon 6 |  | E01880012 | 8 pulg | Lubán 100%, | T | PMM 8405 | 2016-04-25 | Mazo normal, Con extensión, DADO DE 250 BARRENOS. |  |  |  | Mazo normal, Con extensión, | Bastón 3 mm - 5 mm, Espejo 50 cm, | Dado de 250 barrenos, 25 mallas de 100 mesh, | Fabricar mazos delgados., | Agua, mínimo 90°C / 120 min +/- 10 min, |  |  | Forrar con funda de polietileno y papel kraft café. Usar funda de 66 mm.,
J. R. Trolling Co. | 22.7 | 27 | 0.006 pulg | Negro 921 | Nylon 6 |  | E01880013 | 8 pulg | Lubán 100%, | T | PMM 8405 | 2016-04-25 | Mazo normal, Con extensión, DADO DE 250 BARRENOS. |  |  |  | Mazo normal, Con extensión, | Bastón 3 mm - 5 mm, Espejo 50 cm, | Dado de 250 barrenos, 25 mallas de 100 mesh, | Fabricar mazos delgados., | Agua, mínimo 90°C / 120 min +/- 10 min, |  |  | Forrar con funda de polietileno y papel kraft café. Usar funda de 66 mm.,
J. R. Trolling Co. | 22.7 | 27 | 0.006 pulg | Rojo 837 | Nylon 6 |  | E01880015 | 8 pulg | Lubán 100%, | T | PMM 8405 | 2016-04-25 | Mazo normal, Con extensión, DADO DE 250 BARRENOS. |  |  |  | Mazo normal, Con extensión, | Bastón 3 mm - 5 mm, Espejo 50 cm, | Dado de 250 barrenos, 25 mallas de 100 mesh, | Fabricar mazos delgados., | Agua, mínimo 90°C / 120 min +/- 10 min, |  |  | Forrar con funda de polietileno y papel kraft café. Usar funda de 66 mm.,
J. R. Trolling Co. | 22.7 | 27 | 0.006 pulg | Morado 961 | Nylon 6 |  | E01880016 | 8 pulg | Lubán 100%, | T | PMM 8405 | 2016-04-25 | Mazo normal, Con extensión, DADO DE 250 BARRENOS. |  |  |  | Mazo normal, Con extensión, | Bastón 3 mm - 5 mm, Espejo 50 cm, | Dado de 250 barrenos, 25 mallas de 100 mesh, | Fabricar mazos delgados., | Agua, mínimo 90°C / 120 min +/- 10 min, |  |  | Forrar con funda de polietileno y papel kraft café. Usar funda de 66 mm.,
J. R. Trolling Co. | 22.7 | 27 | 0.006 pulg | Amarillo 220 | Nylon 6 |  | E01880017 | 8 pulg | Lubán 100%, | T | PMM 8405 | 2016-04-25 | Mazo normal, Con extensión, DADO DE 250 BARRENOS. |  |  |  | Mazo normal, Con extensión, | Bastón 3 mm - 5 mm, Espejo 50 cm, | Dado de 250 barrenos, 25 mallas de 100 mesh, | Fabricar mazos delgados., | Agua, mínimo 90°C / 120 min +/- 10 min, |  |  | Forrar con funda de polietileno y papel kraft café. Usar funda de 66 mm.,
J. R. Trolling Co. | 22.7 | 27 | 0.006 pulg | Amarillo Flúor Opaco 901 | Nylon 6 | Cambia con templado. El tono se hace más claro con el temple., | E01880011 | 8 pulg | Lubán 100%, | T | PMM 8405 | 2016-04-25 | Mazo normal, Con extensión, DADO DE 250 BARRENOS. |  |  |  | Mazo normal, Con extensión, | Bastón 3 mm - 5 mm, Espejo 50 cm, | Dado de 250 barrenos, 25 mallas de 100 mesh, | Fabricar mazos delgados., | Agua, mínimo 90°C / 120 min +/- 10 min, |  |  | Forrar con funda de polietileno y papel kraft café. Usar funda de 66 mm.,
J. R. Trolling Co. | 22.7 | 27 | 0.006 pulg | Naranja Flúor 809 | Nylon 6 |  | E01880018 | 8 pulg | Lubán 100%, | T | PMM 8405 | 2016-04-25 | Mazo normal, Con extensión, DADO DE 250 BARRENOS. |  |  |  | Mazo normal, Con extensión, | Bastón 3 mm - 5 mm, Espejo 50 cm, | Dado de 250 barrenos, 25 mallas de 100 mesh, | Fabricar mazos delgados., | Agua, mínimo 90°C / 120 min +/- 10 min, |  |  | Forrar con funda de polietileno y papel kraft café. Usar funda de 66 mm.,
American Power Brush Manufacturing, Inc. | 136.2 | 135 | 0.010 pulg | Azul 955 | Nylon 6 Plus HR | Luvofilm (20 g / kg de resina), | -10NPUL10 | 55 pulg | Silicón americano 100%, | T | PMM 8406 | 2016-04-25 | Luvofilm (20 g / kg de resina),Mazo normal, Con extensión,Dado de 90 barrenos, 25 mallas de 100 mesh, Temple Agua y Aire, 90ºC /1hr y 180ºC /1hr, |  |  | Luvofilm (20 g / kg de resina), | Mazo normal, Con extensión, | Bastón 3 mm - 5 mm, Espejo 50 cm, | Dado de 90 barrenos, 25 mallas de 100 mesh, | Templar material como EXCELL (sólo el temple es como EXCELL), | Agua y Aire, 90ºC /1hr y 180ºC /1hr, | 120 - 130°C / 3hrs, |  | Forrar con funda de polietileno y papel kraft café. Verificar que el forrado de los mazos no sea ni muy flojo ni muy apretado y que sea uniforme. Ver cortes referencia.,
American Power Brush Manufacturing, Inc. | 22.7 | 28 | 0.022 pulg | Azul 955 | Nylon 6 Plus |  | -22NPUL22 | 55 pulg | Silicón americano 100%, | S | PMM 8406 | 2016-04-25 | Mazo normal, Con doble extensión (una normal y una invertida),Dado de 20 barrenos, 25 mallas de 100 mesh, |  |  |  | Mazo normal, Con doble extensión (una normal y una invertida), |  | Dado de 20 barrenos, 25 mallas de 100 mesh, |  | Agua, mínimo 90°C / 120 min +/- 10 min, | 105°C +/- 5°C / 3hrs, |  | Forrar con funda de polietileno y papel kraft café. Verificar que el forrado de los mazos no sea ni muy flojo ni muy apretado y que sea uniforme. Ver cortes referencia.,
Torres Olivas Antonio Arquímedes | 150 | 170 | 0.020 pulg | Azul 955 | Nylon 6.6 |  | N0536008 | 2 3/8 pulg | Lubán 100%, | S | PMM 8411 | 2016-04-25 | Mazo normal, Con extensión,Dado de 20 barrenos, 25 mallas de 100 mesh, |  |  |  | Mazo normal, Con extensión, |  | Dado de 20 barrenos, 10 mallas de 100 mesh, |  | Agua, mínimo 90°C / 120 min +/- 10 min, | 125°C +/- 5°C / 3hrs, |  | Forrar con funda de polietileno y papel kraft café,
Torres Olivas Antonio Arquímedes | 150 | 170 | 0.016 pulg | Verde 651 | Nylon 6.6 |  | N0536009 | 2 3/8 pulg | Lubán 100%, | S | PMM 8411 | 2016-04-25 | Mazo normal, Con extensión,Dado de 30 barrenos, 10 mallas de 100 mesh, |  |  |  | Mazo normal, Con extensión, |  | Dado de 30 barrenos, 10 mallas de 100 mesh, |  | Agua, mínimo 90°C / 120 min +/- 10 min, | 125°C +/- 5°C / 3hrs, |  | Forrar con funda de polietileno y papel kraft café,
Agyprom, S.A. de C.V. | 200 | 230 | 0.008 pulg | Natural | Poliéster PBT |  | N0397003 | 38 mm | Lubán 100%, | (F) | PMM 8409 | 2016-04-26 | Dado de 110 barrenos, 10 mallas de 100 mesh, | [5 empty] | Dado de 110 barrenos, 10 mallas de 100 mesh, | Pasar los filamentos por todos los rodillos del 3er. tren, | Agua, mínimo 90°C / 120 min +/- 10 min, |  |  | Forrar con funda de polietileno y papel kraft blanco,
Power Brushes Inc. | 227 | 260 | 0.040 pulg | Negro 921 | Nylon 6.12 R | Nylon 6.12 R Azul, Nylub (2 g / kg de resina), | .40NXB35644 | 4 3/8 pulg | Silicón americano 100%, | (F) | PMM 8408 | 2016-04-26 | RIZ 3 O-AMP. 0.050" ENG "A38", Utilizar tina de un solo viaje,, TEMPLARAgua (carga de 5 mazos), 93°C / 20 min, , FABRICAR CON N 6.12 "R"Nylub (2 g / kg de resina),Dado de 6 barrenos, 25 mallas de 100 mesh, | 3, 0.050 pulg, SERIE A38, | Rizado | Nylub (2 g / kg de resina), |  | Utilizar tina de un solo viaje, | Dado de 6 barrenos, 25 mallas de 100 mesh, | Pasar los filamentos por todos los rodillos del 3er. tren Realizar inspección de rizado conforme al Catálogo de rizados y las SPC-PRD-07 Velocidad de la rizadora: 137 rpm, | Agua (carga de 5 mazos), 93°C / 20 min, | 80°C +/- 5°C / 1hr, |  | Forrar con funda de polietileno y papel kraft blanco. Verificar que el forrado de los mazos no sea ni muy flojo ni muy apretado y que sea uniforme. Ver cortes referencia.,
Industrial Brush Corp. | 227 | 260 | 0.045 pulg | Natural | Nylon 6.12 R | Fabricar con 30% de N6.12 R natural + 70% de N6.12 virgen (Vestamid de 4.5 o mayor de película como primera opción)., Nylub (2.5 g / kg de resina), | -8201120 | Mazo 55 pulg | Lubán 100%, | T | PMM 8407 | 2016-04-27 | Fabricar con 30% de N6.12 R natural + 70% de N6.12 virgen (Vestamid de 4.5 o mayor de película como primera opción)., Nylub (2.5 g / kg de resina),Utilizar tina de doble viaje,Dado de 4 barrenos, 25 mallas de 100 mesh, |  |  | Nylub (2.5 g / kg de resina), | Mazo normal, | Utilizar tina de doble viaje, | Dado de 4 barrenos, 25 mallas de 100 mesh, | AVISAR A ASEGURAMIENTO DE CALIDAD ANTES DE QUE SE VAYA A FABRICAR Verificar que el material no tenga burbuja., | Agua, mínimo 90°C / 120 min +/- 10 min, | 80°C +/- 5°C / 1hr, |  | Forrar sólo con película estirable de polietileno,
Productos Petigon, S.A. de C.V. | 50 | 55 | 0.022 pulg | Violeta 401 | Nylon 6 |  | .1545 | 4.5 cm | Lubán 100%, | S | PMM 8402 | 2016-05-06 | Dado de 20 barrenos, 25 mallas de 100 mesh, | [5 empty] | Dado de 20 barrenos, 25 mallas de 100 mesh, |  | Agua, mínimo 90°C / 120 min +/- 10 min, | 80°C +/- 5°C / 3hrs, |  | Forrar con funda de polietileno y papel kraft café,
Productos Petigon, S.A. de C.V. | 50 | 55 | 0.022 pulg | Natural | Nylon 6 |  | .1480 | 2 pulg | Lubán 100%, | S | PMM 8404 | 2016-05-13 | Dado de 20 barrenos, 25 mallas de 100 mesh, | [5 empty] | Dado de 20 barrenos, 25 mallas de 100 mesh, |  | Agua, mínimo 90°C / 120 min +/- 10 min, | 80°C +/- 5°C / 3hrs, |  | Forrar con funda de polietileno y papel kraft café,