## Cristobal
Nombre del Cliente | Cantidad | Unidad | Calibre | Color | Material | Clave | Corte | Lubricación | Orientación | No pedido | Fecha Entrega | Perfil | Aditivo | Otros | Especificaciones | Descripcion
DUSTY STRINGS | 50 | LB | 0.032" | NATURAL | NYLON 6.12 S B | E0102006 | 52.5" | LUBAN | S | PMM 8413 | 27.04.2016 00:00:00 | - | - | - | POLEAS DE 13" EN 1 Y 2° TREN, REL. ORIENT 4.3 MAZOS DELG, AUTOCLAVE A 135° C POR 10 MIN TINA DOBLE VIAJE AGUA CALIENTE PASAR FILAMENTO EN 1 SOLO VIAJE NUMERAR MAZOS OVAL. MAX. 0.0015" MARCAR EN MAZOS N6.12S-B EN UNA LINEA Y EN OTRA NUM MAZO | NYLON 6.12 "S" - B NATURAL CAL. 0.032" CORTE: 52.5"
DUSTY STRINGS | 50 | LB | 0.060" | NATURAL | NYLON 6.12 S-B | E0102011 | 55" | LUBAN 100% | S | PMM 8413 | 27.04.2016 00:00:00 | - | - | - | CON POLEAS DE 13" EN 2° Y 3er TREN, R.O. 4.3 FAB. MAZOS DELG, TEM. EN AUTOCLAVE 135°C X 10 MIN, CON TINA, PASAR FILAMENTO UN SOLO VIAJE, NUMERAR MAZOS DESDE EXTRUSION OVALIDAD MAX. +/- 0.003", MARCAR UNA LINEA CON N 6.12 S-B Y EN OTRA EL # DE MAZO | NYLON 6.12 "S" - B NATURAL CAL. 0.060" CORTE: 55"
CEPILLOS INDUSTRIALES EL VENADO, S. A. DE C. V. | 25 | KG | 0.040" | BLANCO 945 | NYLON 6 | N0018045 | EN MAZO | LUBAN | S | PMM 8414 | 05.04.2016 00:00:00 | - | - | - | CON TINA DE DOBLE VIAJE | NYLON 6 BLANCO 945 CAL. 0.040" EN MAZO
SCHELLENBERGER BURSTENFABRIK GmbH | 50 | KG | 0.003" | NATURAL | NYLON 6.12 | .013611008000100 | CARRETE 100 HILOS | TWEEN 20 10MLXLT | T | PMM 8415 | 28.04.2016 00:00:00 | - | - | - | CTES DE 100 HILOS DE 5 KG, VEL. 150-606-550-520, HORNO DE TEMPLE EN LINEA 200°C 786 RPM, TIEMPO DE EMB. 3 HR 45 MIN. EMB. IT. TENSION 0.1, BAL 10, REP. 3.5, PLANCHADOR 4 MM, LUB. EN LINEA 15 RPM, CTES DE CRELLIN, POLEAS Y BALANCIN RANURADOS | NYLON 6.12 NATURAL CAL. 0.003" EN CARRETE DE 100 HILOS
SCHELLENBERGER BURSTENFABRIK GmbH | 50 | KG | 0.0025" | BLANCO 945 | NYLON 6.12 | .013621006000075 | CARRETE 75 HILOS | TWEEN 10 ML X LT | T | PMM 8415 | 28.04.2016 00:00:00 | - | - | - | CTES 75 HILOS C/ 5 KG, EMB ITALIANAS, TENSION 0.1, BALANCIN 10, REPARTIDOR 3.5 POLEAS RANURADAS, PLANCHADOR 4 MM, HORNO DE TEMPLE EN LINEA 200°C 786 RPM, LUB EN LINEA 15 RPM, TIEMPO 4 HRS 50 MIN. APX, VEL 150-600-550-520, CTE NATURAL CRELLIN | NYLON 6.12 BLANCO 945 CAL. 0.0025" EN CARRETE DE 75 HILOS
W. A. CARTER, S.A. DE C.V. | 100 | KG | 0.013" | AMARILLO 573 | POLIPROPILENO | M204007 | 2" | 0 | F | PMM 8416 | 28.04.2016 00:00:00 |  | - | - | VEL. 100-600-510, DADO DE 110 BARRENOS, TEMPLAR EN AGUA 1 MINUTO. | POLIPROPILENO AMARILLO 573 CAL. 0.013" CORTE: 2"
W. A. CARTER, S.A. DE C.V. | 100 | KG | 0.007" | AMARILLO 573 | POLIPROPILENO | M204008 | 1" | SIL. AMERICANO 375ML | F | PMM 8416 | 28.04.2016 00:00:00 | - | - | - | VEL. 100-600-510, DADO DE 110 BARRENOS, TEMPLAR EN AGUA 1 MINUTO. | POLIPROPILENO AMARILLO 573 CAL. 0.007" CORTE: 1"
W. A. CARTER, S.A. DE C.V. | 100 | KG | 0.013" | NARANJA 575 | POLIPROPILENO | M204009 | 2" | SIL. AMERICANO 375ML | F | PMM 8416 | 28.04.2016 00:00:00 | - | - | - | VEL. 100-600-510, DADO DE 110 BARRENOS, TEMPLAR EN AGUA 1 MINUTO. | POLIPROPILENO NARANJA 575 CAL. 0.013" CORTE: 2"
INDUSTRIAL BRUSH CORP. | 300 | LB | 0.060" | AZUL 473 | NYLON 6.12 | -8201159 | EN MAZO | LUBAN | T | PMM 8417 | 13.04.2016 00:00:00 | - | - | - | EN MAZO CON EXTENSION P/ENCOGER EN TEMPLE AIRE CALIENTE 175° C 60 MIN "FABRICAR CON AZUL R" NO MARCAR COMO "R" FORRO CON PELICULA ESTIRABLE, DIAMETRO DE MAZO 2 5/16" Y EL FORRO DEBE SER IGUAL A LA MUESTRA QUE NOS ENVIARON (TENSION Y VUELTAS, MAZO55" | NYLON 6.12 AZUL 473 CAL. 0.060" EN MAZO
INDUSTRIAL BRUSH CORP. | 500 | LB | 0.014" | NEGRO 996 | POLIESTER | -8520015 | EN MAZO | LUBAN | F | PMM 8418 | 21.04.2016 00:00:00 | - | - | - | FORRO CON PELICULA ESTIRABLE, DIAM MAZO MIN 57 MM (2 1/4") Y MAX 60 MM (2 3/8") Y EL FORRO DEBE SER IGUAL A LA MUESTRA QUE NOS ENVIARON (TENSION Y VUELTAS) | POLIESTER NEGRO 996 CAL. 0.014" EN MAZO
SUNSTAR AMERICAS INC. | 100 | LB | 0.008" | VERDE 148 | NYLON 6.12 | FIL08003DGN | 34 MM | SIL. AMERICANO 25ML | T | PMM 8419 | 20.04.2016 00:00:00 | - | - | - | TOL. CAL. + /- 0.0006" FORRO SOLO FUNDA, DIAM. MAZO 50 MM - 2 MM + 1 MM, UTILIZAR FUNDA DE 7.6 A 7.7 CM, EN CAJAS DE 10 LBS | NYLON 6.12 VERDE 148 CAL. 0.008" CORTE: 34 MM
SPIRAL BRUSHES INC | 100 | LB | 0.045" | NATURAL | NYLON 6.12 | .11440450C5 | MAZO DE 55" | LUBAN | F | PMM 8420 | 28.04.2016 00:00:00 | - | - | - | RIZ. 5.5-O AMP. 0.055" ENG. "A55", CON TINA DE DOBLE VIAJE, COLOCAR CINTA NARANJA A LO LARGO DEL MAZO | NYLON 6.12 RIZADO NATURAL CAL. 0.045" EN MAZO DE 55"
SPIRAL BRUSHES INC | 100 | LB | 0.032" | NATURAL | NYLON 6.12 | .11440320C5 | EN MAZO DE 55" | LUBAN | F | PMM 8420 | 28.04.2016 00:00:00 | RIZADO | - | - | RIZ. 5-O AMP. 0.044" ENG. A55, CON TINA DE DOBLE VIAJE | NYLON 6.12 RIZADO NATURAL CAL. 0.032" EN MAZO DE 55"
SPIRAL BRUSHES INC | 200 | LB | 0.036" | NATURAL | NYLON 6.6 | .11420360C5 | EN MAZO DE 54" | LUBAN | F | PMM 8420 | 28.04.2016 00:00:00 | RIZADO | - | - | RIZ 5-O AMP. 0.048" ENG. A55, CON TINA DE DOBLE VIAJE | NYLON 6.6 RIZADO NATURAL CAL. 0.036" EN MAZO DE 54"
SPIRAL BRUSHES INC | 200 | LB | 0.020" | NEGRO 921 | NYLON 6.6 | .11410204C5 | CORTE: 54" | LUBAN 100% | F | PMM 8420 | 28.04.2016 00:00:00 | RIZADO | - | - | RIZ 5- O AMP. 0.032", ENG. "A55", COLOCAR UNA CINTA ADHESIVA DE COLOR AMARILLO A TODO LO LARGO DEL MAZO. | NYLON 6.6 RIZADO NEGRO 921 CAL. 0.020" EN MAZO DE 54"
SPIRAL BRUSHES INC | 100 | LB | 0.018" | NATURAL | POLIPROPILENO | .11460180C5 | EN MAZO DE 55" | LUBAN 100% | F | PMM 8420 | 28.04.2016 00:00:00 | RIZADO | - | - | RIZ. 5-O AMP. 0.034" ENG. A55 | POLIPROPILENO RIZADO NATURAL CAL. 0.018" EN MAZO DE 55"
IXTLERA DE SANTA CATARINA, S.A. DE C.V. | 250 | LB | 0.012" | NEGRO 921 | NYLON 6.6 | E0035039 | 6" | LUBAN | T | PMM 8421 | 27.04.2016 00:00:00 | - | - | - | EN MAZO CON EXTENSION | NYLON 6.6 NEGRO 921 CAL. 0.012" CORTE: 6"
POWER BRUSHES INC. | 750 | LB | 0.032" | BLANCO 542 | NYLON 6.12 R | .32NXNL32 | EN MAZO | SIL. AMERICANO 100% | T | PMM 8422 | 28.04.2016 00:00:00 | - | - | - | UTILIZAR NYLON 6.12 R DEL CIQA DIAMETRO 2 1/4" A 3 3/8" | NYLON 6.12 "R" BLANCO 542 CAL. 0.032" EN MAZO
PONCE OSORIO ADOLFO | 25 | KG | 0.006" | NEGRO 925 | NYLON 6 | N0082087 | MAZO | 0 | 0 | PMM 8423 | 26.04.2016 00:00:00 |  | - | - | - | NYLON 6 NEGRO 925 CAL. 0.006" EN MAZO
LOPEZ ANIMAS IGNACIO SOTERO | 10 | KG | 0 | 0 | 0 | N0556002 | 0 | 0 | 0 | PMM 8424 | 26.04.2016 00:00:00 | #N/A | #N/A | #N/A | #N/A | NYLON 6 NEGRO 925 CAL. 0.006" CORTE: 14 MM

## Hoja1
Nombre del Cliente | Cantidad_Kg | Unidad_Original | Calibre | Color | Material | Resina | Clave | Corte | Lubricante | Orientación | No pedido | Fecha Entrega | ESP_SAE | Rizado | Perfil | Aditivos | Tipo de Mazo | Bastón_Espejo_Tina | Herramental | Fabricar | Temple | Horno | Teñido | Enfundado | Esp_Carretes
Cepillos Industriales El Venado, S.A. de C.V. | 25 | 0 | 0.040 pulg | Blanco 945 | Nylon 6 |  | N0018045 | Mazo | Lubán 100%, | S | PMM 8414 | 2016-04-05 | CON TINA DE DOBLE VIAJE |  |  |  |  | Utilizar tina de doble viaje, | Dado de 6 barrenos, 15 mallas de 100 mesh, |  | Agua, mínimo 90°C / 120 min +/- 10 min, | 80°C +/- 5°C / 3hrs, Verificar que el material no se sienta húmedo antes de hornearlo., |  | Forrar con funda de polietileno y papel kraft café,
Industrial Brush Corp. | 136.2 | 155 | 0.060 pulg | Azul 473 | Nylon 6.12 | Fabricar con 30% de N6.12 R azul + 70% de N6.12 virgen (Vestamid de 4.5 o mayor de película como primera opción)., | -8201159 | Mazo 55 pulg | Lubán 100%, | T | PMM 8417 | 2016-04-13 | AVISAR A ASEGURAMIENTO DE CALIDAD ANTES DE QUE SE VAYA A FABRICARMazo normal, Con extensión invertida para encoger, Utilizar tina de doble viaje,Dado de 2 barrenos, 30 mallas de 100 mesh,EN TEMPLE Aire, 175°C +/- 5°C / 65 min + 10 /- 5 min, "FABRICAR CON AZUL R" NO MARCAR COMO "R" FORRO CON PELICULA ESTIRABLE, DIAMETRO DE MAZO 2 5/16" Y EL FORRO DEBE SER IGUAL A LA MUESTRA QUE NOS ENVIARON (TENSION Y VUELTAS, MAZO55" |  |  |  | Mazo normal, Con extensión invertida para encoger, | Utilizar tina de doble viaje, | Dado de 2 barrenos, 30 mallas de 100 mesh, | AVISAR A ASEGURAMIENTO DE CALIDAD ANTES DE QUE SE VAYA A FABRICAR Realizar 5 amarres al mazo para evitar que el filamento se cuelgue al aflojar la extensión: 1 amarre por dentro de los cuernos sujetando el material, 2 amarres a la mitad del mazo y 2 amarr | Aire, 175°C +/- 5°C / 65 min + 10 /- 5 min, |  |  | Forrar sólo con película estirable de polietileno,
Sunstar Americas Inc. | 90.8 | 105 | 0.008 pulg | Verde 148 | Nylon 6.12 |  | FIL08003DGN | 34 mm | Silicón americano 25 ml por 19 lts de agua, | T | PMM 8419 | 2016-04-20 | Dado de 130 ó 177 barrenos, 25 mallas de 100 mesh,TOL. CAL. + /- 0.0006" FORRO SOLO FUNDA, DIAM. MAZO 50 MM - 2 MM + 1 MM, UTILIZAR FUNDA DE 7.6 A 7.7 CM, EN CAJAS DE 10 LBS |  |  |  |  | Bastón 3 mm - 5 mm, Espejo 50 cm, | Dado de 130 ó 177 barrenos, 25 mallas de 100 mesh, |  | Vapor, mínimo 90°C / 120 min +/- 10 min, |  |  | Forrar sólo con funda americana BLANCA de 7.4 a 7.7 cm,
Industrial Brush Corp. | 227 | 260 | 0.014 pulg | Negro 996 | Polyester PBT |  | -8520015 | Mazo 55 pulg | Lubán 100%, | (F) | PMM 8418 | 2016-04-21 | Dado de 40 barrenos, 10 mallas de 100 mesh,FORRO CON PELICULA ESTIRABLE, DIAM MAZO MIN 57 MM (2 1/4") Y MAX 60 MM (2 3/8") Y EL FORRO DEBE SER IGUAL A LA MUESTRA QUE NOS ENVIARON (TENSION Y VUELTAS) |  |  |  | Mazo normal, |  | Dado de 40 barrenos, 10 mallas de 100 mesh, | Pasar los filamentos por todos los rodillos del 3er. tren, | Agua, mínimo 90°C / 120 min +/- 10 min, |  |  | Forrar sólo con película estirable de polietileno,
Ponce Osorio Adolfo | 25 | 28 | 0.006 pulg | Negro 925 | Nylon 6 |  | N0082087 | desp un solo ladoMazo | Lubán 100%, | T | PMM 8423 | 2016-04-26 | cambio temporal de spces, aplica solo a este pedidoDado de 252 barrenos, 25 mallas de 100 mesh, |  |  |  |  | Bastón 3 mm - 5 mm, Espejo 50 cm, | Dado de 252 barrenos, 25 mallas de 100 mesh, |  | Agua, mínimo 90°C / 120 min +/- 10 min, |  |  | Forrar con funda de polietileno y papel kraft café,
LOPEZ ANIMAS IGNACIO SOTERO | 10 | 15 | 0.006 pulg | Negro 925 | Nylon 6 |  | N0556002 | 14 mm |  |  | PMM 8424 | 2016-04-26 | Fabricar junto con PMM # 8423
Dusty Strings | 22.7 | 30 | 0.032 pulg | Natural | Nylon 6.12 S - B | Usar resina Vestamid D16 como primera opción, | E0102006 | 52.5 pulg | Lubán 100%, | S | PMM 8413 | 2016-04-27 | Dado 8 x 0.090" como primera opción, 25 mallas de 100 meshMazos delgados. Numerar mazos desde extrusión. Realizar ensayos de tensión. Fuerza mínima de ruptura: 15 kg. Realizar pruebas a un hilo de adentro y un hilo de afuera del mazo cada 5 mazos después de templado. Cuidar que el material no tenga variación de, REL. ORIENT 4.3 MAZOS DELG, Autoclave, 135ºC /10 min,Utilizar agua caliente en la tina de doble viaje, los filamentos sólo deben dar un viaje (por arriba)., NUMERAR MAZOS OVAL. MAX. 0.0015" MARCAR EN MAZOS N6.12S-B EN UNA LINEA Y EN OTRA NUM MAZO |  |  |  | Mazo normal, | Bastón 7 cm, Espejo 35 cm, Utilizar agua caliente en la tina de doble viaje, los filamentos sólo deben dar un viaje (por arriba)., | Dado 8 x 0.090" como primera opción, 25 mallas de 100 mesh, | Mazos delgados. Numerar mazos desde extrusión. Realizar ensayos de tensión. Fuerza mínima de ruptura: 15 kg. Realizar pruebas a un hilo de adentro y un hilo de afuera del mazo cada 5 mazos después de templado. Cuidar que el material no tenga variación de | Autoclave, 135ºC /10 min, |  |  | Forrar con funda de polietileno y papel kraft blanco,
Dusty Strings | 22.7 | 30 | 0.060 pulg | Natural | Nylon 6.12 S - B | Usar resina Vestamid D16 como primera opción, | E0102011 | 55 pulg | Lubán 100%, | S | PMM 8413 | 2016-04-27 | Mazo normal, Con extensión invertida,Dado 2 x 0.220" como primera opción, 25 mallas de 100 mesh,Mazos delgados. Numerar mazos desde extrusión. Realizar ensayos de tensión. Fuerza mínima de ruptura: 50 kg. Realizar pruebas a un hilo de adentro y un hilo de afuera del mazo cada 5 mazos después de templado. Cuidar que el material no tenga variación deCON POLEAS DE 13" EN 2° Y 3er TREN, R.O. 4.3 FAB. MAZOS DELG, TEM. Autoclave, 135ºC /10 min,, Utilizar agua caliente en la tina de doble viaje, los filamentos sólo deben dar un viaje (por arriba).,, NUMERAR MAZOS DESDE EXTRUSION OVALIDAD MAX. +/- 0.003", MARCAR UNA LINEA CON N 6.12 S-B Y EN OTRA EL # DE MAZO |  |  |  | Mazo normal, Con extensión invertida, | Bastón 7 cm, Espejo 37 cm, Utilizar agua caliente en la tina de doble viaje, los filamentos sólo deben dar un viaje (por arriba)., | Dado 2 x 0.220" como primera opción, 25 mallas de 100 mesh, | Mazos delgados. Numerar mazos desde extrusión. Realizar ensayos de tensión. Fuerza mínima de ruptura: 50 kg. Realizar pruebas a un hilo de adentro y un hilo de afuera del mazo cada 5 mazos después de templado. Cuidar que el material no tenga variación de | Autoclave, 135ºC /10 min, | 80ºC 60 min, |  | Forrar con funda de polietileno y papel kraft blanco,
Ixtlera de Santa Catarina, S.A. de C.V. | 113.5 | 130 | 0.012 pulg | Negro 921 | Nylon 6.6 |  | E0035039 | 6 pulg | Lubán 75%, | T | PMM 8421 | 2016-04-27 | Mazo normal, Con extensión,Dado de 60 barrenos, 10 mallas de 100 mesh, |  |  |  | Mazo normal, Con extensión, |  | Dado de 60 barrenos, 10 mallas de 100 mesh, |  | Agua, mínimo 90°C / 120 min +/- 10 min, | 130°C / 2hrs, |  | Forrar con funda de polietileno y papel kraft café,
Schellenberger Bürstenfabrik GmbH | 50 | 70 | 0.003 pulg | Natural | Nylon 6.12 | Usar resina Vestamid D16 como primera opción, | .013611008000100 | Carrete 100 hilos | Tween, 10 ml x 1 lt de agua, | T | PMM 8415 | 2016-04-28 | CTES DE 100 HILOS DE 5 KG,Dado no. 205 de 600 barrenos como primera opción, 40 mallas de 100 mesh y 2 mallas de 200 mesh,Lubricar en línea 20 rpm,, Templar en línea a 200ºC y una velocidad del ventilador de 786 RPM, Embobinadoras italianas, 10 mechones de 10 hilos, 4 mm, 0.1, 10. Polea de entrada ranurada, polea en balancín ranurada, rodillo ranurado., 2 hr 20 min, 3.5, 5 +/- 0.5 Kg, Crellin Natural, | [5 empty] | Dado no. 205 de 600 barrenos como primera opción, 40 mallas de 100 mesh y 2 mallas de 200 mesh, | [5 empty] | Embobinadoras italianas, 10 mechones de 10 hilos, 4 mm, 0.1, 10. Polea de entrada ranurada, polea en balancín ranurada, rodillo ranurado., 2 hr 20 min, 3.5, 5 +/- 0.5 Kg, Crellin Natural,
Schellenberger Bürstenfabrik GmbH | 50 | 70 | 0.0025 pulg | Blanco 945 | Nylon 6.12 | Usar resina Vestamid D16 como primera opción, | .013621006000075 | Carrete 75 Hilos | Tween, 10 ml x 1 lt de agua | T | PMM 8415 | 2016-04-28 | CTES 75 HILOS C/ 5 KG, Lubricar en línea, 20 rpm,, Templar en línea a 200ºC y una velocidad del ventilador de 786 RPM, Embobinadoras italianas, 3 mechones de 20 hilos y 1 mechón de 15 hilos, 4 mm, 0.1, 10. Polea de entrada ranurada, polea en balancín ranurada, rodillo ranurado., 4 hr 50 min, 3.5, 5 +/- 0.5 Kg, 50, Crellin Natural, | [5 empty] | 40 mallas de 100 mesh y 2 mallas de 200 mesh, | [5 empty] | Embobinadoras italianas, 3 mechones de 20 hilos y 1 mechón de 15 hilos, 4 mm, 0.1, 10. Polea de entrada ranurada, polea en balancín ranurada, rodillo ranurado., 4 hr 50 min, 3.5, 5 +/- 0.5 Kg, 50, Crellin Natural,
W. A. Carter, S.A. de C.V. | 100 | 115 | 0.013 pulg | Amarillo 573 | Polipropileno | Usar Polipropileno HP423M, | M204007 | 2 pulg | Silicón americano 375 ml por 19 lts de agua, | S | PMM 8416 | 2016-04-28 | VEL. Dado de 60 barrenos, 1 malla de 100 mesh,, DADO DE 110 BARRENOS, TEMPLAR EN AGUA 1 MINUTO. | [5 empty] | Dado de 60 barrenos, 1 malla de 100 mesh, |  | Agua, mínimo 90°C / 120 min +/- 10 min, |  |  | Forrar con funda de polietileno y papel kraft café,
W. A. Carter, S.A. de C.V. | 100 | 115 | 0.007 pulg | Amarillo 573 | Polipropileno | Usar Polipropileno 1102KR como primera opción, usar Polipropileno HP423M como segunda opción, | M204008 | 1 pulg | Silicón americano 375 ml por 19 lts de agua, | T | PMM 8416 | 2016-04-28 | Dado de 130 barrenos, 1 malla de 100 mesh,, DADO DE 110 BARRENOS, TEMPLAR EN AGUA 1 MINUTO. |  |  |  |  | Bastón 5 mm, | Dado de 130 barrenos, 1 malla de 100 mesh, |  | Agua, mínimo 90°C / 120 min +/- 10 min, |  |  | Forrar con funda de polietileno y papel kraft café,
W. A. Carter, S.A. de C.V. | 100 | 115 | 0.013 pulg | Naranja 575 | Polipropileno | Usar Polipropileno HP423M, | M204009 | 2 pulg | Silicón americano 375 ml por 19 lts de agua, | S | PMM 8416 | 2016-04-28 | Dado de 60 barrenos, 1 malla de 100 mesh,, DADO DE 110 BARRENOS, TEMPLAR EN AGUA 1 MINUTO. | [5 empty] | Dado de 60 barrenos, 1 malla de 100 mesh, |  | Agua, mínimo 90°C / 120 min +/- 10 min, |  |  | Forrar con funda de polietileno y papel kraft café,
Spiral Brushes Inc. | 45.4 | 55 | 0.045 pulg | Natural | Nylon 6.12 |  | .11440450C5 | 55 pulg | Lubán 100%, | (F) | PMM 8420 | 2016-04-28 | RIZ. 5.5-O AMP. 0.055" ENG. "A55", Utilizar tina de doble viaje Dado de 4 barrenos, 25 mallas de 100 mesh,Agua, 90°C / 5 mazos: 20 min,,, COLOCAR CINTA NARANJA A LO LARGO DEL MAZO | 5.5, 0.055 pulg, SERIE A55, | Rizado |  |  | Utilizar tina de doble viaje, | Dado de 4 barrenos, 25 mallas de 100 mesh, | Pasar los filamentos por todos los rodillos del 3er. tren, | Agua, 90°C / 5 mazos: 20 min, | 80°C +/- 5°C / 1hr, |  | Forrar con funda de polietileno y papel kraft blanco. Colocar una cinta adhesiva de color NARANJA a todo lo largo del mazo. Esta cinta sustituye uno de los dos masking tapes que normalmente se usan.,
Spiral Brushes Inc. | 45.4 | 55 | 0.032 pulg | Natural | Nylon 6.12 |  | .11440320C5 | 55 pulg | Lubán 100%, | (F) | PMM 8420 | 2016-04-28 | RIZ. 5-O AMP. 0.044" ENG. A55,Agua, 90°C / 3 min, Utilizar tina de doble viaje,Dado de 8 barrenos, 25 mallas de 100 mesh, | 5, 0.044 pulg, SERIE A55, | Rizado |  |  | Utilizar tina de doble viaje, | Dado de 8 barrenos, 25 mallas de 100 mesh, | Pasar los filamentos por todos los rodillos del 3er. tren, | Agua, 90°C / 3 min, | 80°C +/- 5°C / 1hr, |  | Forrar con funda de polietileno y papel kraft blanco. Colocar una cinta adhesiva de color NARANJA a todo lo largo del mazo. Esta cinta sustituye uno de los dos masking tapes que normalmente se usan.,
Spiral Brushes Inc. | 90.8 | 105 | 0.036 pulg | Natural | Nylon 6.6 |  | .11420360C5 | 54 pulg | Lubán 100%, | (F) | PMM 8420 | 2016-04-28 | RIZ 5-O AMP. 0.048" ENG. A55,Agua, 90°C / 3 min, Utilizar tina de doble viaje,Dado de 6 barrenos, 10 mallas de 100 mesh, | 5, 0.048 pulg, SERIE A55, | Rizado |  |  | Utilizar tina de doble viaje, | Dado de 6 barrenos, 10 mallas de 100 mesh, | Pasar los filamentos por todos los rodillos del 3er. tren, | Agua, 90°C / 3 min, | 105°C +/- 5°C / 2hrs, |  | Forrar con funda de polietileno y papel kraft café. Colocar una cinta adhesiva de color AMARILLO a todo lo largo del mazo. Esta cinta sustituye uno de los dos masking tapes que normalmente se usan.,
Spiral Brushes Inc. | 90.8 | 105 | 0.020 pulg | Negro 921 | Nylon 6.6 |  | .11410204C5 | 54 pulg | Lubán 100%, | (F) | PMM 8420 | 2016-04-28 | RIZ 5- O AMP. 0.032", ENG. "A55", Dado de 20 barrenos, 10 mallas de 100 mesh,COLOCAR UNA CINTA ADHESIVA DE COLOR AMARILLO A TODO LO LARGO DEL MAZO. | 5, 0.032 pulg, SERIE A55, | Rizado |  |  |  | Dado de 20 barrenos, 10 mallas de 100 mesh, | Pasar los filamentos por todos los rodillos del 3er. tren, | Agua, Máx. 10°C, | 125°C +/- 5°C / 2hrs, |  | Forrar con funda de polietileno y papel kraft café. Colocar una cinta adhesiva de color AMARILLO a todo lo largo del mazo. Esta cinta sustituye uno de los dos masking tapes que normalmente se usan.,
Spiral Brushes Inc. | 45.4 | 55 | 0.018 pulg | Natural | Polypropylene | Usar Polipropileno 1102KR como primera opción, usar Polipropileno HP423M como segunda opción, | .11460180C5 | 55 pulg | Silicón americano 375 ml por 19 lts de agua, | (F) | PMM 8420 | 2016-04-28 | RIZ. 5-O AMP. 0.034" ENG. A55Dado de 30 barrenos, 1 malla de 100 mesh,Agua (carga de 5 mazos), 93ºC / 5 min, | 5, 0.034 pulg, SERIE A55, | Rizado |  |  |  | Dado de 30 barrenos, 1 malla de 100 mesh, | Pasar los filamentos por todos los rodillos del 3er. tren, | Agua (carga de 5 mazos), 93ºC / 5 min, |  |  | Forrar con funda de polietileno y papel kraft café. Colocar una cinta adhesiva de color AZUL a todo lo largo del mazo. Esta cinta sustituye uno de los dos masking tapes que normalmente se usan.,
Power Brushes Inc. | 340.5 | 390 | 0.032 pulg | Blanco 542 | Nylon 6.12 R | Utilizar Nylon 6.12 R Blanco, Nylub (2 g / kg de resina), | .32NXNL32 | 55 pulg | Silicón americano 100%, | T | PMM 8422 | 2016-04-28 | UTILIZAR NYLON 6.12 R DEL CIQA DIAMETRO 2 1/4" A 3 3/8"Nylub (2 g / kg de resina),Utilizar tina de doble viaje,Dado de 10 barrenos, 25 mallas de 100 mesh, |  |  | Nylub (2 g / kg de resina), | Mazo normal, | Utilizar tina de doble viaje, | Dado de 10 barrenos, 25 mallas de 100 mesh, |  | Agua, mínimo 90°C / 120 min +/- 10 min, |  |  | Forrar con funda de polietileno y papel kraft blanco. Verificar que el forrado de los mazos no sea ni muy flojo ni muy apretado y que sea uniforme. Ver cortes referencia.,