## Cristobal
Nombre del Cliente | Cantidad | Unidad | Calibre | Color | Material | Clave | Corte | Lubricación | Orientación | No pedido | Fecha Entrega | Perfil | Aditivo | Otros | Especificaciones | Descripcion
ACUMEN HOUSEWARE INDUSTRY (NANNING) CO. LTD. | 100 | KG | 0.008" | AMARILLO INDICATOR | NYLON 6.12 | .1300400190 | 32 MM | LUBAN | T | PMM 8425 | 27.04.2016 00:00:00 | - | - | - | FABRICAR EN MAZOS DE INOXIDABLE CON EXTENSION, TEMPLAR EN SOLUCION 5 LTS. ACIDO 150 GRS. AMARILLO No. 5 POR 120 LTS. AGUA DURANTE 60 MIN | NYLON 6.12 AMARILLO INDICATOR CAL. 0.008" (.203 MM) CORTE: 32 MM
ACUMEN HOUSEWARE INDUSTRY (NANNING) CO. LTD. | 400 | KG | 0.008" | AZUL 354 | NYLON 6.12 | .1300400191 | 32 MM | LUBAN | T | PMM 8425 | 27.04.2016 00:00:00 | - | AB | - | AB AGREGAR 25.6 G. DE MB AB 5000 NY605510-08 POR KG DE N6.12 | NYLON 6.12 "AB" AZUL 354 CAL. 0.008" (.203 MM) CORTE: 32 MM
CEPILLOS EL CASTOR, S. A. DE C. V. | 100 | KG | 0.035" | AZUL 489 | POLIETILENO | .1-2-5-0006 | MAZO DE 1.10 MTS. | LUBAN | T | PMM 8426 | 18.04.2016 00:00:00 | CRUZ | - | - | EN MAZO CHICO DE FIERRO | POLIETILENO PERFIL EN CRUZ AZUL 489 CAL. 0.035" EN MAZO DE 1.10 M.
MEGATROPA, S.C. DE R.L. DE C.V. | 25 | KG | 0.007" | AZUL 964 | NYLON 6.12 | MCCNY007/34-A964 | 34 MM | LUBAN 75% | T | PMM 8427 | 26.04.2016 00:00:00 | - | - | - | - | NYLON 6.12 AZUL 964 CAL. 0.007" CORTE: 34 MM
POWER BRUSHES INC. | 350 | LB | 0.018" | NEGRO 921 | NYLON 6.12 R | .18NXB728 | EN MAZO | SIL. AMERICANO 100% | F | PMM 8428 | 28.04.2016 00:00:00 | RIZADO | - | - | RIZ. 7-O AMP. 0.030" ENG. "A80", DIAM. MAZO 2 1/4" A 2 3/8" | NYLON 6.12 "R" RIZADO NEGRO 921 CAL. 0.018" EN MAZO
CEPIMAX, S.A.S. | 50 | KG | 0 | 0 | 0 | E0017036 | 0 | 0 | 0 | PMM 8429 | 28.04.2016 00:00:00 | #N/A | #N/A | #N/A | #N/A | NYLON 6.12 VERDE 387 CAL. 0.007" EN MAZO
CEPIMAX, S.A.S. | 50 | KG | 0 | 0 | 0 | E0017037 | 0 | 0 | 0 | PMM 8429 | 28.04.2016 00:00:00 | #N/A | #N/A | #N/A | #N/A | NYLON 6.12 AMARILLO 206 CAL. 0.007" EN MAZO
CEPIMAX, S.A.S. | 50 | KG | 0 | 0 | 0 | E0017038 | 0 | 0 | 0 | PMM 8429 | 28.04.2016 00:00:00 | #N/A | #N/A | #N/A | #N/A | NYLON 6.12 VERDE 387 CAL. 0.009" CORTE: 32 MM
CEPIMAX, S.A.S. | 50 | KG | 0.009" | AZUL 991 | NYLON 6.12 | E0017028 | 32 MM | 0 | 0 | PMM 8429 | 28.04.2016 00:00:00 | - | - | - | - | NYLON 6.12 AZUL 991 CAL.0.009" CORTE:32 MM
CEPIMAX, S.A.S. | 50 | KG | 0 | 0 | 0 | E0017034 | 0 | 0 | 0 | PMM 8429 | 28.04.2016 00:00:00 | #N/A | #N/A | #N/A | #N/A | NYLON 6.12 NARANJA 229 CAL. 0.009" CORTE: 32 MM
PROCTER & GAMBLE INTERNATIONAL OPERATIONS, S.A. | 80 | KG | 0.012" | NATURAL | NYLON 6.12 | .98727029 | 31 MM | SIL. AMERICANO 25ML | T | PMM 8430 | 22.04.2016 00:00:00 | - | - | - | CAJAS DE 20 KG. MARCAR LA CLAVE EN MAZO | NYLON 6.12 NATURAL CAL. 0.012" CORTE: 31 MM
PROCTER & GAMBLE INTERNATIONAL OPERATIONS, S.A. | 80 | KG | 0.012" | NATURAL | NYLON 6.12 | .69860412 | 1 3/4" | SIL. AMERICANO 25ML | T | PMM 8430 | 22.04.2016 00:00:00 | - | - | - | CAJAS DE 20 KGS MARCAR LA CLAVE EN EL MAZO | NYLON 6.12 NATURAL CAL. 0.012" CORTE: 1 3/4"
PROCTER & GAMBLE INTERNATIONAL OPERATIONS, S.A. | 76 | KG | 0.008" | BLANCO 945 | NYLON 6.12 | .69852306 | 33 MM | SIL. AMERICANO 25ML | T | PMM 8431 | 22.04.2016 00:00:00 | - | - | - | CAJAS DE 19 KGS MARCAR LA CLAVE EN EL MAZO | NYLON 6.12 BLANCO 945 CAL. 0.008" CORTE: 33 MM
PROCTER & GAMBLE INTERNATIONAL OPERATIONS, S.A. | 40 | KG | 0.012" | VERDE 973 | NYLON 6.12 | .69852304 | 33 MM | SIL. AMERICANO 25ML | T | PMM 8431 | 22.04.2016 00:00:00 | - | - | - | CAJAS DE 20 KG MARCAR LA CLAVE EN EL MAZO | NYLON 6.12 VERDE 973 CAL. 0.012" CORTE: 33 MM
PROCTER & GAMBLE INTERNATIONAL OPERATIONS, S.A. | 120 | KG | 0.009" | NATURAL | NYLON 6.12 | .69852325 | 35 MM | SIL. AMERICANO 25ML | T | PMM 8432 | 22.04.2016 00:00:00 | - | - | - | CAJAS DE 7.5 KGS. FORRO SOLO FUNDA DE PE, MARCAR LA CLAVE EN EL MAZO | NYLON 6.12 NATURAL CAL. 0.009" CORTE: 35 MM
PROCTER & GAMBLE INTERNATIONAL OPERATIONS, S.A. | 25 | KG | 0.007" | AZUL 851 | NYLON 6.12 | .60880058 | 32 MM | SIL. AMERICANO 25ML | T | PMM 8432 | 22.04.2016 00:00:00 | - | - | - | CAJAS DE 7.5 KGS. MARCAR LA CLAVE EN EL MAZO | NYLON 6.12 AZUL 851 CAL. 0.007" CORTE: 32 MM
PROCTER & GAMBLE INTERNATIONAL OPERATIONS, S.A. | 37.5 | KG | 0.007" | NARANJA 229 | NYLON 6.12 | .60880054 | 32 MM | SIL. AMERICANO 25ML | T | PMM 8432 | 22.04.2016 00:00:00 | - | - | - | CAJAS DE 7.5 KGS MARCAR LA CLAVE EN EL MAZO | NYLON 6.12 NARANJA 229 CAL. 0.007" CORTE: 32 MM
PROCTER & GAMBLE INTERNATIONAL OPERATIONS, S.A. | 97.5 | KG | 0.0075" | BLANCO 945 | NYLON 6.12 | .60880048 | 34 MM | SIL. AMERICANO 25ML | T | PMM 8432 | 22.04.2016 00:00:00 | - | - | - | CAJAS DE 7.5 KGS MARCAR LA CLAVE EN EL MAZO | NYLON 6.12 BLANCO 945 CAL. 0.0075" CORTE: 34 MM
INDUSTRIAL BRUSH CORP. | 1000 | LB | 0.028" | NEGRO 921 | NYLON 6.12 | -8201109 | EN MAZO | LUBAN 100% | T | PMM 8433 | 27.04.2016 00:00:00 | - | - | - | FABRICAR COMO NYLON 6.12"R", NO MARCAR COMO NYLON 6.12"R" TINA DE DOBLE VIAJE, VEL. 130-520-470 DADO 8 BARRENOS FORRO SOLO PELICULA ESTIRABLE DE PE, DIAMETRO DE MAZO 2 1/4" - 2 3/8" | NYLON 6.12 NEGRO 921 CAL. 0.028" EN MAZO
INDUSTRIAL BRUSH CORP. | 1600 | LB | 0.080" | NEGRO 921 | NYLON 6.12 | -8201175-14.25 | 14 1/4" | 0 | 0 | PMM 8434 | 27.04.2016 00:00:00 | - | - | - | - | NYLON 6.12 NEGRO 921 CAL. 0.080" CORTE: 14 1/4"
INDUSTRIAL BRUSH CORP. | 500 | LB | 0.080" | NEGRO 921 | NYLON 6.12 | -8201175 | 29" | 0 | 0 | PMM 8434 | 27.04.2016 00:00:00 | - | - | - | - | NYLON 6.12 NEGRO 921 CAL. 0.080" CORTE: 29"
GRUPO MAVIC, S. A. DE C. V. | 12.5 | KG | 0 | 0 | 0 | N0041020 | 0 | 0 | 0 | PMM 8435 | 20.04.2016 00:00:00 | #N/A | #N/A | #N/A | #N/A | NYLON 6 PLUS NATURAL CAL. 0.100" EN MAZO
GRUPO MAVIC, S. A. DE C. V. | 12.5 | KG | 0 | 0 | 0 | N0041021 | 0 | 0 | 0 | PMM 8436 | 20.04.2016 00:00:00 | #N/A | #N/A | #N/A | #N/A | NYLON 6.12 NATURAL CAL. 0.100" EN MAZO

## Hoja1
Nombre del Cliente | Cantidad_Kg | Unidad_Original | Calibre | Color | Material | Resina | Clave | Corte | Lubricante | Orientación | No pedido | Fecha Entrega | ESP_SAE | Rizado | Perfil | Aditivos | Tipo de Mazo | Bastón_Espejo_Tina | Herramental | Fabricar | Temple | Horno | Teñido | Enfundado | Esp_Carretes
Cepillos El Castor, S.A. de C.V. | 100 | 115 | 0.035 pulg | Azul 489 | Polietileno |  | .1-2-5-0006 | Mazo (1.10 m) | Silicón americano 375 ml por 19 lts de agua, | T | PMM 8426 | 2016-04-18 | Perfil Cruz Dado 7, 20 x Cruz, 1 malla de 100 mesh,Mazo chico de aluminio, Con extensión invertida, |  | Perfil Cruz |  | Mazo chico de aluminio, Con extensión invertida, |  | Dado 7, 20 x Cruz, 1 malla de 100 mesh, |  | Agua, mínimo 90°C / 10 min + 0 /- 2 min, |  |  | Forrar con funda de polietileno y papel kraft café,
Grupo Mavic, S.A. de C.V. | 12.5 | 16 | 0.100 pulg | Natural | Nylon 6 Plus |  | N0041020 | Mazo |  |  | PMM 8435 | 2016-04-20 | muestra del 28/03/2016
Grupo Mavic, S.A. de C.V. | 12.5 | 16 | 0.100 pulg | Natural | Nylon 6.12 |  | N0041021 | Mazo |  |  | PMM 8436 | 2016-04-20 | muestra del 28/03/2016
Procter & Gamble International Operations, S.A. | 80 | 90 | 0.305 mm (0.012 pulg) | Natural | Nylon 6.12 | Usar resina Grilon XE 3938 como primera opción, Vestamid D16 como segunda opción, | .98727029 | 31 mm | Silicón americano 25 ml por 19 lts de agua, | T | PMM 8430 | 2016-04-22 | 4 CAJAS DE 20 KG. MARCAR LA CLAVE EN MAZODado de 60 barrenos, 25 mallas de 100 mesh, | [5 empty] | Dado de 60 barrenos, 25 mallas de 100 mesh, | Inspección en proceso de calibre: Medir con micrómetro. Calibrar en mm con nominal de 0.302 mm Inspección final de calibre: Medir con láser. Calibrar en mm con nominal de 0.305 mm (0.012 pulg), | Vapor, mínimo 90°C / 120 min +/- 10 min, |  |  | Forrar con funda de polietileno y papel kraft blanco,
Procter & Gamble International Operations, S.A. | 80 | 90 | 0.305 mm (0.012 pulg) | Natural | Nylon 6.12 | Usar resina Grilon XE 3938 como primera opción, Vestamid D16 como segunda opción, | .69860412 | 44.5 mm | Silicón americano 25 ml por 19 lts de agua, | T | PMM 8430 | 2016-04-22 | 4 CAJAS DE 20 KGS MARCAR LA CLAVE EN EL MAZODado de 60 barrenos, 25 mallas de 100 mesh, | [5 empty] | Dado de 60 barrenos, 25 mallas de 100 mesh, | Inspección en proceso de calibre: Medir con micrómetro. Calibrar en mm con nominal de 0.302 mm Inspección final de calibre: Medir con láser. Calibrar en mm con nominal de 0.305 mm (0.012 pulg), | Vapor, mínimo 90°C / 120 min +/- 10 min, |  |  | Forrar con funda de polietileno y papel kraft blanco,
Procter & Gamble International Operations, S.A. | 76 | 90 | 0.203 mm (0.008 pulg) | Blanco 945 | Nylon 6.12 |  | .69852306 | 33 mm | Silicón americano 25 ml por 19 L de agua, | T | PMM 8431 | 2016-04-22 | 4 CAJAS DE 19 KGS MARCAR LA CLAVE EN EL MAZODado de 177 barrenos como primera opción, dado de 130 barrenos como segunda opción, 25 mallas de 100 mesh, |  |  |  |  | Bastón 3 mm - 5 mm, Espejo 50 cm, | Dado de 177 barrenos como primera opción, dado de 130 barrenos como segunda opción, 25 mallas de 100 mesh, | Inspección en proceso de calibre: Medir con micrómetro. Calibrar en mm con nominal de 0.200 mm Inspección final de calibre: Medir con láser. Calibrar en mm con nominal de 0.203 mm (0.008 pulg), | Vapor, mínimo 90°C / 120 min +/- 10 min, |  |  | Forrar con funda de polietileno y papel kraft blanco,
Procter & Gamble International Operations, S.A. | 40 | 50 | 0.305 mm (0.012 pulg) | Verde 973 | Nylon 6.12 |  | .69852304 | 33 mm | Silicón americano 25 ml por 19 lts de agua, | T | PMM 8431 | 2016-04-22 | 2 CAJAS DE 20 KG MARCAR LA CLAVE EN EL MAZODado de 60 barrenos, 25 mallas de 100 mesh, | [5 empty] | Dado de 60 barrenos, 25 mallas de 100 mesh, | Inspección en proceso de calibre: Medir con micrómetro. Calibrar en mm con nominal de 0.302 mm Inspección final de calibre: Medir con láser. Calibrar en mm con nominal de 0.305 mm (0.012 pulg), | Vapor, mínimo 90°C / 120 min +/- 10 min, |  |  | Forrar con funda de polietileno y papel kraft blanco,
Procter & Gamble International Operations, S.A. | 120 | 140 | 0.229 mm (0.009 pulg) | Natural | Nylon 6.12 | Usar resina Grilon XE 3938 como primera opción, Vestamid D16 como segunda opción, | .69852325 | 35 mm | Silicón americano 25 ml por 19 lts de agua, | T | PMM 8432 | 2016-04-22 | 16 CAJAS DE 7.5 KGS. FORRO SOLO FUNDA DE PE, MARCAR LA CLAVE EN EL MAZODado de 110 barrenos, 25 mallas de 100 mesh, |  |  |  |  | Bastón 3 mm - 5 mm, Espejo 50 cm, | Dado de 110 barrenos, 25 mallas de 100 mesh, | Inspección en proceso de calibre: Medir con micrómetro. Calibrar en mm con nominal de 0.226 mm Inspección final de calibre: Medir con láser. Calibrar en mm con nominal de 0.229 mm (0.009 pulg), | Vapor, mínimo 90°C / 120 min +/- 10 min, |  |  | Forrar sólo con funda de polietileno de 7.5 a 7.6 cm.,
Procter & Gamble International Operations, S.A. | 25 | 30 | 0.178 mm (0.007 pulg) | Azul 851 | Nylon 6.12 |  | .60880058 | 32 mm | Silicón americano 25 ml por 19 lts de agua, | T | PMM 8432 | 2016-04-22 | 3 CAJAS DE 7.5 KGS.+ 1 de 2.5 Kg. MARCAR LA CLAVE EN EL MAZODado 130 ó 177 barrenos, 25 mallas de 100 mesh, |  |  |  |  | Bastón 3 mm - 5 mm, Espejo 50 cm, | Dado 130 ó 177 barrenos, 25 mallas de 100 mesh, | Inspección en proceso de calibre: Medir con micrómetro. Calibrar en mm con nominal de 0.175 mm Inspección final de calibre: Medir con láser. Calibrar en mm con nominal de 0.178 mm (0.007 pulg), | Vapor, mínimo 90°C / 120 min +/- 10 min, |  |  | Forrar con funda de polietileno y papel kraft blanco,
Procter & Gamble International Operations, S.A. | 37.5 | 50 | 0.178 mm (0.007 pulg) | Naranja 229 | Nylon 6.12 | Cambia con temperaturas de extrusión y templado. En extrusión: Con temperaturas altas se hace un tono más claro. Con temperaturas bajas se hace un tono más fuerte. En templado: El tono aumenta con el temple, respecto al tono en madejera., | .60880054 | 32 mm | Silicón americano 25 ml por 19 lts de agua, | T | PMM 8432 | 2016-04-22 | 5 CAJAS DE 7.5 KGS MARCAR LA CLAVE EN EL MAZODado 130 ó 177 barrenos, 25 mallas de 100 mesh, |  |  |  |  | Bastón 3 mm - 5 mm, Espejo 50 cm, | Dado 130 ó 177 barrenos, 25 mallas de 100 mesh, | Inspección en proceso de calibre: Medir con micrómetro. Calibrar en mm con nominal de 0.175 mm Inspección final de calibre: Medir con láser. Calibrar en mm con nominal de 0.178 mm (0.007 pulg), | Vapor, mínimo 90°C / 120 min +/- 10 min, |  |  | Forrar con funda de polietileno y papel kraft blanco,
Procter & Gamble International Operations, S.A. | 97.5 | 115 | 0.190 mm (0.0075 pulg) | Blanco 945 | Nylon 6.12 |  | .60880048 | 34 mm | Silicón americano 25 ml por 19 lts de agua, | T | PMM 8432 | 2016-04-22 | 13 CAJAS DE 7.5 KGS MARCAR LA CLAVE EN EL MAZODado de 177 barrenos como primera opción, dado de 130 barrenos como segunda opción, 25 mallas de 100 mesh, |  |  |  |  | Bastón 3 mm - 5 mm, Espejo 50 cm, | Dado de 177 barrenos como primera opción, dado de 130 barrenos como segunda opción, 25 mallas de 100 mesh, | Inspección en proceso de calibre: Medir con micrómetro. Calibrar en mm con nominal de 0.187 mm Inspección final de calibre: Medir con láser. Calibrar en mm con nominal de 0.190 mm (0.0075 pulg), | Vapor, mínimo 90°C / 120 min +/- 10 min, |  |  | Forrar con funda de polietileno y papel kraft blanco,
Megatropa, S.C. de R.L. de C.V. | 25 | 30 | 0.007 pulg | Azul 964 | Nylon 6.12 |  | MCCNY007/34-A964 | 34 mm | Lubán 75%, | T | PMM 8427 | 2016-04-26 | Dado de 130 ó 177 barrenos, 25 mallas de 100 mesh, |  |  |  |  | Bastón 3 mm - 5 mm, Espejo 50 cm, | Dado de 130 ó 177 barrenos, 25 mallas de 100 mesh, |  | Vapor, mínimo 90°C / 120 min +/- 10 min, |  |  | Forrar con funda de polietileno y papel kraft blanco,
Acumen Houseware Industry Co. Ltd. | 100 | 115 | 0.008 pulg | Amarillo Indicator | Nylon 6.12 | Fabricar con resinas DuPont (Zytel FG 158), | .1300400190 C | 32 mm | Lubán 90%, DESPUÉS DEL TEMPLADO Y PEINADO (ANTES DE LUBRICAR), DEJAR SECAR EL MATERIAL MÍNIMO 12 HORAS. YA SECO, LUBRICAR. Cada mazo se sumergirá dentro de la solución de lubricante durante 3 min. Después peinar el material como es acostumbrado., | T | PMM 8425 | 2016-04-27 | Dado de 130 ó 177 barrenos, 25 mallas de 100 mesh,Agua, 90ºC / 1hr,FABRICAR EN MAZOS DE INOXIDABLE CON EXTENSION, TEMPLAR EN SOLUCION 5 LTS. ACIDO 150 GRS. AMARILLO No. 5 POR 120 LTS. AGUA DURANTE 60 MIN |  |  |  | Mazo normal, | Bastón 3 mm - 5 mm, Espejo 50 cm, | Dado de 130 ó 177 barrenos, 25 mallas de 100 mesh, |  | Agua, 90ºC / 1hr, |  | Teñir con ácido cítrico, utilizar fórmula de teñido de acuerdo a la AV. 149. Realizar pruebas de contenido de pigmento. Especificación: 0.200 - 0.260 mg/g., | Forrar con funda de polietileno y papel kraft blanco,
Acumen Houseware Industry Co. Ltd. | 400 | 460 | 0.008 pulg | Azul 354 | Nylon 6.12 AB | Prolub Irganox B-215 (5 g / kg de resina). Masterbatch Antimicrobial B-5000 NYLON 6.12 "ARGUSAN AM 52 PA" (25.6 g / kg de resina)., | .1300400191 C | 32 mm | Lubán 100%, | T | PMM 8425 | 2016-04-27 | AB Prolub Irganox B-215 (5 g / kg de resina). Dado 130 ó 177 barrenos, 25 mallas de 100 mesh,Masterbatch Antimicrobial B-5000 NYLON 6.12 "ARGUSAN AM 52 PA" (25.6 g / kg de resina)., |  |  | Prolub Irganox B-215 (5 g / kg de resina). Masterbatch Antimicrobial B-5000 NYLON 6.12 "ARGUSAN AM 52 PA" (25.6 g / kg de resina)., |  | Bastón 3 mm - 5 mm, Espejo 50 cm, | Dado 130 ó 177 barrenos, 25 mallas de 100 mesh, |  | Vapor, mínimo 90°C / 120 min +/- 10 min, |  |  | Forrar con funda de polietileno y papel kraft blanco,
Industrial Brush Corp. | 454 | 525 | 0.028 pulg | Negro 921 | Nylon 6.12 | Nylon 6.12 R azul, Nylub (2 g / kg de resina), | -8201109 | Mazo 55 pulg | Lubán 100%, | T | PMM 8433 | 2016-04-27 | Dado de 8 barrenos, 25 mallas de 100 mesh,Nylub (2 g / kg de resina),FABRICAR COMO NYLON 6.12"R", Utilizar tina de doble viaje,, VEL. 130-520-470 DADO 8 BARRENOS FORRO SOLO PELICULA ESTIRABLE DE PE, DIAMETRO DE MAZO 2 1/4" - 2 3/8" |  |  | Nylub (2 g / kg de resina), | Mazo normal, | Utilizar tina de doble viaje, | Dado de 8 barrenos, 25 mallas de 100 mesh, |  | Agua, mínimo 90°C / 120 min +/- 10 min, |  |  | Forrar sólo con película estirable de polietileno,
Industrial Brush Corp. | 726.4 | 825 | 0.080 pulg | Negro 921 | Nylon 6.12 | Nylon 6.12 virgen, Nylub (5 g / kg de resina) y Tinuvin (5 g / kg de resina), | -8201175-14.25 | 14 1/4 pulg | Lubán 100%, | S | PMM 8434 | 2016-04-27 | Dado de 1 barreno, no. 79 como primera opción, 30 mallas de 100 mesh,Nylub (5 g / kg de resina) y Tinuvin (5 g / kg de resina),Mazo normal, Con doble extensión, una con perno y una invertida para encoger,Utilizar tina de un solo viaje con agua fría.Templar en horno 3,,Aire, 180 ºC / 1 hr 15 min, |  |  | Nylub (5 g / kg de resina) y Tinuvin (5 g / kg de resina), | Mazo normal, Con doble extensión, una con perno y una invertida para encoger, | Utilizar tina de un solo viaje con agua fría., | Dado de 1 barreno, no. 79 como primera opción, 30 mallas de 100 mesh, | Realizar 5 amarres al mazo para evitar que el filamento se cuelgue al aflojar la extensión: 1 amarre por dentro de los cuernos sujetando el material, 2 amarres a la mitad del mazo y 2 amarres en los extremos del mazo., | Aire, 180 ºC / 1 hr 15 min, | Templar en horno 3, |  | Forrar sólo con película estirable de polietileno,
Industrial Brush Corp. | 227 | 270 | 0.080 pulg | Negro 921 | Nylon 6.12 | Nylon 6.12 virgen, Nylub (5 g / kg de resina) y Tinuvin (5 g / kg de resina), | -8201175 | 29 pulg | Lubán 100%, | S | PMM 8434 | 2016-04-27 | Dado de 1 barreno, no. 79 como primera opción, 30 mallas de 100 mesh,Nylub (5 g / kg de resina) y Tinuvin (5 g / kg de resina),Mazo normal, Con doble extensión, una con perno y una invertida para encoger,Utilizar tina de un solo viaje con agua fría.Templar en horno 3,,Aire, 180 ºC / 1 hr 15 min, |  |  | Nylub (5 g / kg de resina) y Tinuvin (5 g / kg de resina), | Mazo normal, Con doble extensión, una con perno y una invertida para encoger, | Utilizar tina de un solo viaje con agua fría., | Dado de 1 barreno, no. 79 como primera opción, 30 mallas de 100 mesh, | Realizar 5 amarres al mazo para evitar que el filamento se cuelgue al aflojar la extensión: 1 amarre por dentro de los cuernos sujetando el material, 2 amarres a la mitad del mazo y 2 amarres en los extremos del mazo., | Aire, 180 ºC / 1 hr 15 min, | Templar en horno 3, |  | Forrar sólo con película estirable de polietileno,
Power Brushes Inc. | 158.9 | 180 | 0.018 pulg | Negro 921 | Nylon 6.12 R | Nylon 6.12 R Azul, Nylub (2 g / kg de resina), | .18NXB728 | 55 pulg | Silicón americano 100%, | (F) | PMM 8428 | 2016-04-28 | RIZ. 7-O AMP. 0.030" ENG. "A80", DIAM. MAZO 2 1/4" A 2 3/8"Nylub (2 g / kg de resina),Dado de 30 barrenos, 25 mallas de 100 mesh, | 7, 0.030 pulg, SERIE A80, | Rizado | Nylub (2 g / kg de resina), | Mazo normal, |  | Dado de 30 barrenos, 25 mallas de 100 mesh, | Pasar los filamentos por todos los rodillos del 3er. tren Realizar inspección de rizado conforme al Catálogo de rizados y las SPC-PRD-07, | Agua, Máx. 10°C, | 80°C +/- 5°C / 1hr, |  | Forrar con funda de polietileno y papel kraft blanco. Verificar que el forrado de los mazos no sea ni muy flojo ni muy apretado y que sea uniforme. Ver cortes referencia.,
Cepimax, S.A.S. | 50 | 55 | 0.007 pulg | Verde 387 | Nylon 6.12 |  | E0017036 | Mazo | Lubán 100%, | T | PMM 8429 | 2016-04-28 | Dado de 130 ó 177 barrenos, 25 mallas de 100 mesh, |  |  |  |  | Bastón 3 mm - 5 mm, Espejo 50 cm, | Dado de 130 ó 177 barrenos, 25 mallas de 100 mesh, |  | Vapor, mínimo 90°C / 120 min +/- 10 min, |  |  | Forrar con funda de polietileno y papel kraft blanco,
Cepimax, S.A.S. | 50 | 55 | 0.007 pulg | Amarillo 206 | Nylon 6.12 |  | E0017037 | Mazo | Lubán 100%, | T | PMM 8429 | 2016-04-28 | Dado de 130 ó 177 barrenos, 25 mallas de 100 mesh, |  |  |  |  | Bastón 3 mm - 5 mm, Espejo 50 cm, | Dado de 130 ó 177 barrenos, 25 mallas de 100 mesh, |  | Vapor, mínimo 90°C / 120 min +/- 10 min, |  |  | Forrar con funda de polietileno y papel kraft blanco,
Cepimax, S.A.S. | 50 | 55 | 0.009 pulg | Verde 387 | Nylon 6.12 |  | E0017038 | 32 mm | Lubán 100%, | T | PMM 8429 | 2016-04-28 | Dado de 110 barrenos, 25 mallas de 100 mesh, |  |  |  |  | Bastón 3 mm - 5 mm, Espejo 50 cm, | Dado de 110 barrenos, 25 mallas de 100 mesh, |  | Vapor, mínimo 90°C / 120 min +/- 10 min, |  |  | Forrar con funda de polietileno y papel kraft blanco,
Cepimax, S.A.S. | 50 | 55 | 0.009 pulg | Azul 991 | Nylon 6.12 |  | E0017028 | 32 mm | Lubán 100%, | T | PMM 8429 | 2016-04-28 | Dado de 110 barrenos, 25 mallas de 100 mesh, |  |  |  |  | Bastón 3 mm - 5 mm, Espejo 50 cm, | Dado de 110 barrenos, 25 mallas de 100 mesh, |  | Vapor, mínimo 90°C / 120 min +/- 10 min, |  |  | Forrar con funda de polietileno y papel kraft blanco,
Cepimax, S.A.S. | 50 | 55 | 0.009 pulg | Naranja 229 | Nylon 6.12 | Cambia con temperaturas de extrusión y templado. En extrusión: Con temperaturas altas se hace un tono más claro. Con temperaturas bajas se hace un tono más fuerte. En templado: El tono aumenta con el temple, respecto al tono en madejera., | E0017034 | 32 mm | Lubán 100%, | T | PMM 8429 | 2016-04-28 | Dado de 110 barrenos, 25 mallas de 100 mesh, |  |  |  |  | Bastón 3 mm - 5 mm, Espejo 50 cm, | Dado de 110 barrenos, 25 mallas de 100 mesh, |  | Vapor, mínimo 90°C / 120 min +/- 10 min, |  |  | Forrar con funda de polietileno y papel kraft blanco,