## Cristobal
Nombre del Cliente | Cantidad | Unidad | Calibre | Color | Material | Clave | Corte | Lubricación | Orientación | No pedido | Fecha Entrega | Perfil | Aditivo | Otros | Especificaciones | Descripcion
ESCOBILLONES GEAR S. DE R.L. M.I. | 10 | CR | 0.004" | NEGRO 925 | NYLON 6.12 | N0244118 | CARRETES 200 HILOS | 0 | 0 | PMM 8437 | 02.05.2016 00:00:00 | - | - | - | - | NYLON 6.12 NEGRO 925 CAL. 0.004" EN CARRETES DE 200 HILOS
ESCOBILLONES GEAR S. DE R.L. M.I. | 6 | CR | 0.00575" | VERDE 530 | NYLON 6.12 | N0244105 | CARRETE 100 HILOS | SIL. 365 520 ML X LT | F | PMM 8438 | 09.05.2016 00:00:00 | - | - | - | CTES DE 100 HILOS C/5 KG DE PESO, EMB. ITALIANAS, PLANCHADOR DE 6MM, TENSION 5.9, BALANCIN 10, LUBRICADOR A EN LINEA 14RPM,REPARTIDOR 5.5, POLEAS RANURADAS, TIEMPO 50 MIN APX, SEPARAR EN 10 MECHONES, TOL. CAL. IND +/- 10% ,33 VUELTAS | NYLON 6.12 VERDE 530 CAL. 0.00575" EN CARRETE DE 100 HILOS
ESCOBILLONES GEAR S. DE R.L. M.I. | 6 | CR | 0.00575" | CAFE 533 | NYLON 6.12 | N0244114 | CARRETE 100 HILOS | SIL. 365, 520 MLXLTA | F | PMM 8439 | 16.05.2016 00:00:00 | - | - | - | CTES DE 100 HILOS, EMB. ITALIANAS, TENSION 2.6 BALANCIN 10, REPARTIDOR 5.3, PLANCHADOR DE 6 MM, POLEAS RANURADAS, TIEMPO 52 MIN, VUELTAS 33 LUB EN LINEA 14 RPM, CTE RECICLADO, 30 MALLAS DE 100 MESH, PESO NETO 5 KG +/- .5 KG VEL 170-700-600 | NYLON 6.12 CAFE 533 CAL. 0.00575" EN CARRETE DE 100 HILOS
ESCOBILLONES GEAR S. DE R.L. M.I. | 25 | KG | 0 | 0 | 0 | N0244129 | 0 | 0 | 0 | PMM 8440 | 02.05.2016 00:00:00 | #N/A | #N/A | #N/A | #N/A | NYLON 6 NARANJA 532 CAL. 0.0055" CORTE: 15 MM
ESCOBILLONES GEAR S. DE R.L. M.I. | 25 | KG | 0 | 0 | 0 | N0244130 | 0 | 0 | 0 | PMM 8441 | 09.05.2016 00:00:00 | #N/A | #N/A | #N/A | #N/A | NYLON 6 CAFE 533 CAL. 0.0055" CORTE: 15 MM
ESCOBILLONES GEAR S. DE R.L. M.I. | 25 | KG | 0 | 0 | 0 | N0244131 | 0 | 0 | 0 | PMM 8442 | 16.05.2016 00:00:00 | #N/A | #N/A | #N/A | #N/A | NYLON 6 VERDE 530 CAL. 0.0055" CORTE: 15 MM
POWER BRUSHES INC. | 250 | LB | 0.070" | NATURAL | NYLON 6 PLUS | .70NZNL70 | 35" Y 15" | SIL. AMERICANO 100% | S | PMM 8443 | 28.04.2016 00:00:00 | - | HR | - | HR, CON LUVOFILM 20GXKILO, EN MAZO PEQUEÑO CON EXTENSION INVERTIDA P/ENCOGER, TEMPLE EN AIRE CALIENTE 170°C X 1HR,TINA DE DOBLE VIAJE, EMPACAR LOS CORTES DE 15" POR SEPARADO DE LOS CORTES DE 35" COMO UNA PARTIDA Y EL DE 15" COMO UNA SEGUNDA PARTIDA | NYLON 6 PLUS "HR" NATURAL CAL. 0.070" DE CADA MAZO: 1 C. A 35" Y 1 C. A 15"
MANOFACTURERA DE CEPILLOS VIOLETA, S.A. DE C.V. | 100 | KG | 0 | 0 | 0 | NY50BLA | 0 | 0 | 0 | PMM 8444 | 25.04.2016 00:00:00 | #N/A | #N/A | #N/A | #N/A | NYLON 6 BLANCO 945 CAL. 0.050" EN MAZO
COSMETICOS INTEGRADOS, S. A. DE C. V. | 125 | KG | 0.010" | AZUL 964 | NYLON 6 | M29NYN005 | 46 MM | LUBAN | T | PMM 8445 | 28.04.2016 00:00:00 | - | - | - | - | NYLON 6 AZUL 964 CAL. 0.010" CORTE: 46 MM
P&G MANUFACTURING IRELAND LTD. | 214 | KG | 0.007" | AZUL INDICATOR | NYLON 6.12 | -62658035 | 10.5 FT | SILICON AMERICANO | T | PMM 8446 | 05.05.2016 00:00:00 | - | - | - | - | NYLON 6.12 AZUL INDICATOR CAL. 0.007" CORTE: 10.5 FT
P&G MANUFACTURING IRELAND LTD. | 278 | KG | 0.008" | VERDE 854 | NYLON 6.12 | -60880073 | 36 MM | 0 | 0 | PMM 8446 | 05.05.2016 00:00:00 | - | - | - | - | NYLON 6.12 VERDE 854 CAL. 0.008" CORTE: 36 MM
P&G MANUFACTURING IRELAND LTD. | 332 | KG | 0.007" | AZUL INDICATOR | NYLON 6.12 | -60880355 | 28.6 MM | SIL. AMERICANO 25ML | T | PMM 8446 | 05.05.2016 00:00:00 | - | - | - | CARRETES DE 55 HILOS CON SILICON FX 50 ml FORRO SOLO FUNDA DE PE. TOLERANCIA CALIBRE PROMEDIO: +/- 0.00021 PULG | NYLON 6.12 AZUL INDICATOR CAL. 0.007" CORTE: 28.6 MM
P&G MANUFACTURING IRELAND LTD. | 262 | KG | 0.006" | AZUL INDICATOR | NYLON 6.12 | -60880398 | 28 MM | SIL. AMERICANO 20ML | T | PMM 8446 | 05.05.2016 00:00:00 | - | - | - | CARRETE DE 75 HILOS CON SILICON FX 40 ml FORRO SOLO FUNDA DE PE. TOLERANCIA CALIBRE PROMEDIO: +/- 0.00018 PULG. | NYLON 6.12 AZUL INDICATOR CAL. 0.006" CORTE: 28 MM
P&G MANUFACTURING IRELAND LTD. | 199 | KG | 0.0065" | VERDE 126 | NYLON 6.12 | -92059993 | 35 MM | SIL. AME. 20 ML | F | PMM 8446 | 05.05.2016 00:00:00 | - | - | - | TOL. CAL. IND. +/- 0.0006", TOL. CAL. PROM. +/- 0.00020", VEL. 150-690-590 SOLO FUNDA DE P.E. DE 7.5 A 7.8 CM, DIAMETRO DE MAZO 50 +/- 2 MM | NYLON 6.12 VERDE 126 CAL. 0.0065" CORTE: 35 MM
P&G MANUFACTURING IRELAND LTD. | 260 | KG | 0.0065" | AZUL 349 | NYLON 6.12 | -92059997 | 32 MM | SIL. AME. 20 ML | F | PMM 8446 | 05.05.2016 00:00:00 | - | - | - | TOL. CAL. IND. +/- 0.0006", TOL. CAL. PROM. +/- 0.00020", VEL. 150-690-590 SOLO FUNDA DE P.E. DE 7.5 A 7.8 CM, DIAMETRO DE MAZO 50 +/- 2 MM | NYLON 6.12 AZUL 349 CAL. 0.0065" CORTE: 32 MM
P&G MANUFACTURING IRELAND LTD. | 325 | KG | 0.008" | VERDE 126 | NYLON 6.12 | -92202016 | 35 MM | SIL. AME. 25 ML | F | PMM 8446 | 05.05.2016 00:00:00 | - | - | - | TOL. CAL. IND. +/- 0.0006", TOL. CAL. PROM. +/- 0.00024", VEL. 150-690-590 SOLO FUNDA DE P.E. DE 7.5 A 7.8 CM, DIAMETRO DE MAZO 50 +/- 2 MM | NYLON 6.12 VERDE 126 CAL. 0.008" CORTE: 35 MM
P&G MANUFACTURING IRELAND LTD. | 319 | KG | 0.008" | AZUL 349 | NYLON 6.12 | -92202017 | 32 MM | SIL. AME. 25 ML | F | PMM 8446 | 05.05.2016 00:00:00 | - | - | - | TOL. CAL. IND. +/- 0.0006", TOL. CAL. PROM. +/- 0.00024", VEL. 150-690-590 SOLO FUNDA DE P.E. DE 7.5 A 7.8 CM, DIAMETRO DE MAZO 50 +/- 2 MM | NYLON 6.12 AZUL 349 CAL. 0.008" CORTE: 32 MM
P&G MANUFACTURING IRELAND LTD. | 306 | KG | 0.007" | AZUL 837 | NYLON 6.12 | -92202019 | 34 MM | SIL. AME. 25 ML | F | PMM 8446 | 05.05.2016 00:00:00 | - | - | - | TOL. CAL. IND. +/- 0.0006", TOL. CAL. PROM. +/- 0.00021", VEL. 150-690-590 SOLO FUNDA DE P.E. DE 7.5 A 7.8 CM, DIAMETRO DE MAZO 50 +/- 2 MM | NYLON 6.12 AZUL 837 CAL. 0.007" CORTE: 34 MM
P&G MANUFACTURING IRELAND LTD. | 74 | KG | 0.006" | AZUL 398 | NYLON 6.12 | -99453228 | 31 MM | SIL. AMERICANO 20 ML | F | PMM 8446 | 05.05.2016 00:00:00 | - | - | - | TOLERANCIA CALIBRE PROMEDIO: +/- 0.00018 PULG. FORRO SOLO FUNDA PE DE 7.6 A 7.8 CM, EN CAJAS DE CHAROLAS, DIAMETRO DE MAZO 50 +/- 2MM | NYLON 6.12 AZUL 398 CAL. 0.006" CORTE: 31 MM

## Hoja1
Nombre del Cliente | Cantidad_Kg | Unidad_Original | Calibre | Color | Material | Resina | Clave | Corte | Lubricante | Orientación | No pedido | Fecha Entrega | ESP_SAE | Rizado | Perfil | Aditivos | Tipo de Mazo | Bastón_Espejo_Tina | Herramental | Fabricar | Temple | Horno | Teñido | Enfundado | Esp_Carretes
Manofacturera de Cepillos Violeta, S.A. de C.V. | 100 | 115 | 0.050 pulg | Blanco 945 | Nylon 6 |  | NY50BLA | Mazo |  |  | PMM 8444 | 2016-04-25 | #N/A
Power Brushes Inc. | 113.5 | 140 | 0.070 pulg | Natural | Nylon 6 Plus HR | Luvofilm (20 g / kg de resina), | .70NZNL70 | 35 pulg + 15 pulg | Silicón americano 100%, | S | PMM 8443 | 2016-04-28 | HR, Luvofilm (20 g / kg de resina),Mazo pequeño de aluminio, Con extensión invertida para encoger,, Dado de 2 barrenos, 30 mallas de 100 mesh,TEMPLAR EN HORNO NO. 3Aire, 165°C / 50 min,,Utilizar tina de un sólo viaje con agua fría,, EMPACAR LOS CORTES DE 15" POR SEPARADO DE LOS CORTES DE 35" COMO UNA PARTIDA Y EL DE 15" COMO UNA SEGUNDA PARTIDA |  |  | Luvofilm (20 g / kg de resina), | Mazo pequeño de aluminio, Con extensión invertida para encoger, | Bastón 1.5 cm, Espejo 78 cm, Utilizar tina de un sólo viaje con agua fría, | Dado de 2 barrenos, 30 mallas de 100 mesh, | TEMPLAR EN HORNO NO. 3. Realizar 5 amarres al mazo para evitar que el filamento se cuelgue al aflojar la extensión: 1 amarre por dentro de los cuernos sujetando el material, 2 amarres a la mitad del mazo y 2 amarres en los extremos del mazo., | Aire, 165°C / 50 min, |  |  | Forrar con funda de polietileno y papel kraft café. Verificar que el forrado de los mazos no sea ni muy flojo ni muy apretado y que sea uniforme. Ver cortes referencia.,
Cosméticos Integrados, S.A. de C.V. | 125 | 140 | 0.010 pulg | Azul 964 | Nylon 6 |  | M29NYN005 | 46 mm | Lubán 100%, | T | PMM 8445 | 2016-04-28 | Dado de 90 barrenos, 25 mallas de 100 mesh, |  |  |  |  | Bastón 3 mm - 5 mm, Espejo 50 cm, | Dado de 90 barrenos, 25 mallas de 100 mesh, |  | Agua, mínimo 90°C / 120 min +/- 10 min, | 80°C +/- 5°C / 3hrs, |  | Forrar con funda de polietileno y papel kraft café,
Escobillones Gear S. de R.L. M.I. | 50 | 60 | 0.004 pulg | Negro 925 | Nylon 6.12 | Usar resina Vestamid D16 como primera opción, PREPARAR PESADAS DE 10 KG. El tono cambia con temperaturas de extrusión. Con temperaturas altas se hace un tono más claro (gris). Con temperaturas bajas se hace un tono más oscuro (negro)., | N0244118 | Carrete 200 hilos | Lubricar en línea, Silicón 365 520 ml por 1 litro de agua, 14 rpm, | (F) | PMM 8437 | 2016-05-02 | 10 CTES Dado 47, 405 x 0.0165", como primera opción, ó dado 204, 200 x 0.018" como segunda opción, 25 mallas de 100 mesh,Embobinadoras italianas, 10 mechones, 6 mm, 5.9, 10. Polea de entrada ranurada, polea en balancín ranurada, rodillo ranurado., 45 min, 5.2, 5 +/- 0.5 Kg, Utilizar carretes reciclados (del mismo cliente), | [5 empty] | Dado 47, 405 x 0.0165", como primera opción, ó dado 204, 200 x 0.018" como segunda opción, 25 mallas de 100 mesh, | Pasar los filamentos por todos los rodillos del 3er. tren, |  |  |  |  | Embobinadoras italianas, 10 mechones, 6 mm, 5.9, 10. Polea de entrada ranurada, polea en balancín ranurada, rodillo ranurado., 45 min, 5.2, 5 +/- 0.5 Kg, Utilizar carretes reciclados (del mismo cliente),
Escobillones Gear S. de R.L. M.I. | 25 | 30 | 0.0055 pulg | Naranja 532 | Nylon 6 |  | N0244129 | 15 mm |  | T | PMM 8440 | 2016-05-02 | #N/A
P&G Manufacturing Ireland Ltd. | 214 | 250 | 0.007 pulg | Azul Indicator | Nylon 6.12 |  | -62658035 | Chorizo | Silicón americano 20 ml. por 19 lts. de agua, | T | PMM 8446 | 2016-05-05 | Dado 177 barrenos, 25 mallas de 100 mesh, |  |  |  |  | Bastón 3 mm - 5 mm, Espejo 50 cm, | 25 mallas de 100 mesh, | Embobinar en carretes. No desembobinar los carretes en caso de rechazo por calibre., |  | 80°C / 1 hr, Identificar el material con rafia natural adicional a las rafias que se utilizan de acuerdo a calibre y material., | Teñir en línea. Velocidades de trenes 1, 2 y 3: 260 rpm.Utilizar fórmula de teñido de acuerdo a la AV. 149 Fabricar 12 chorizos delgados de 6 vueltas con 9 carretes de 59 hilos ó de 6 vueltas con 8 carretes de 65 hilos. Comenzar a teñir con mínimo 4 carre |  | Embobinadoras italianas, 5.5, 10. Polea de entrada en H, polea de salida en V., Carretes de 59 hilos: 55 min Carretes de 65 hilos: 46 min, 4, H&K Negro Alemán,
P&G Manufacturing Ireland Ltd. | 278 | 320 | 0.203 mm (0.008 pulg) | Verde 854 | Nylon 6.12 | Cambia con temperaturas de extrusión y templado. En extrusión: Con temperaturas bajas se hace un tono claro o amarillento. Con temperaturas altas se hace un tono fuerte o azulado. En templado: Se hace un tono más amarillento., | -60880073 | 36 mm | Silicón americano 25 ml por 19 lts de agua, | T | PMM 8446 | 2016-05-05 | Dado de 130 ó 177 barrenos, 25 mallas de 100 mesh, |  |  |  |  | Bastón 3 mm - 5 mm, Espejo 50 cm, | Dado de 130 ó 177 barrenos, 25 mallas de 100 mesh, | Inspección en proceso de calibre: Medir con micrómetro. Calibrar en mm con nominal de 0.200 mm Inspección final de calibre: Medir con láser. Calibrar en mm con nominal de 0.203 mm (0.008 pulg), | Vapor, mínimo 90°C / 120 min +/- 10 min, |  |  | Forrar sólo con funda de polietileno de 7.5 a 7.6 cm.,
P&G Manufacturing Ireland Ltd. | 332 | 380 | 0.178 mm (0.007 pulg) | Azul Indicator | Nylon 6.12 | Fabricar con resinas DuPont (Zytel FG 158), | -60880355 | 28.6 mm | Silicón americano 18 ml por 19 lts de agua, DESPUÉS DEL TEMPLADO Y PEINADO (ANTES DE LUBRICAR), DEJAR SECAR EL MATERIAL MÍNIMO 12 HORAS. YA SECO, LUBRICAR. Cada mazo se sumergirá dentro de la solución de lubricante durante 3 min. Después peinar el materi | T | PMM 8446 | 2016-05-05 | Dado de 130 ó 177 barrenos, 25 mallas de 100 mesh, |  |  |  |  | Bastón 3 mm - 5 mm, Espejo 50 cm, | Dado de 130 ó 177 barrenos, 25 mallas de 100 mesh, | Inspección en proceso de calibre: Medir con micrómetro. Calibrar en mm con nominal de 0.175 mm Inspección final de calibre: Medir con láser. Calibrar en mm con nominal de 0.178 mm (0.007 pulg) Embobinar en carretes de 65 hilos (dado de 130 barrenos) ó de |  |  | Teñir en línea con velocidades para trenes 1, 2 y 3: 260 rpm. Carretes para teñir: 7 carretes de 65 hilos ó 8 carretes de 59 hilos. Utilizar fórmula de teñido de acuerdo a la AV. 149., | Forrar sólo con funda de polietileno de 7.5 a 7.6 cm., | Usar embobinadoras nacionales como primera opción, embobinadoras italianas como segunda opción., 5.5, 10. Polea de entrada en H, polea de salida en V., 51 min, 4, Crellin Natural,
P&G Manufacturing Ireland Ltd. | 262 | 300 | 0.152 mm (0.006 pulg) | Azul Indicator | Nylon 6.12 | Fabricar con resinas DuPont (Zytel FG 158), | -60880398 | 28 mm | Silicón americano 15 ml por 19 lts de agua, DESPUÉS DEL TEMPLADO Y PEINADO (ANTES DE LUBRICAR), DEJAR SECAR EL MATERIAL MÍNIMO 12 HORAS. YA SECO, LUBRICAR. Cada mazo se sumergirá dentro de la solución de lubricante durante 3 min. Después peinar el materi | T | PMM 8446 | 2016-05-05 | Dado de 130 ó 177 barrenos, 25 mallas de 100 mesh, |  |  |  |  | Bastón 3 mm - 5 mm, Espejo 50 cm, | Dado de 215 barrenos, 25 mallas de 100 mesh, | Inspección en proceso de calibre: Medir con micrómetro. Calibrar en mm con nominal de 0.149 mm Inspección final de calibre: Medir con láser. Calibrar en mm con nominal de 0.152 mm (0.006 pulg) Embobinar en carretes de 71 y 72 hilos para teñir. No desembob |  |  | Teñir en línea con velocidades para trenes 1, 2 y 3: 260 rpm. Utilizar fórmula de teñido de acuerdo a la AV. 149. Carretes para teñir: 9 carretes de 71 y 72 hilos., | Forrar sólo con funda de polietileno de 7.5 a 7.6 cm., | Embobinadoras italianas, 5.5, 10. Polea de entrada en H, polea de salida en V., 1 hr, 4, Crellin Natural,
P&G Manufacturing Ireland Ltd. | 199 | 230 | 0.165 mm (0.0065 pulg) | Verde 126 | Nylon 6.12 |  | -92059993 | 35 mm | Silicón americano 20 ml. por 19 lts. de agua, | (F) | PMM 8446 | 2016-05-05 | Dado de 215 barrenos, 25 mallas de 100 mesh, |  |  |  |  | Bastón 3 mm - 5 mm, Espejo 50 cm, | Dado de 130, 177 ó 215 barrenos, 25 mallas de 100 mesh, | Pasar los filamentos por todos los rodillos del 3er. tren Inspección en proceso de calibre: Medir con micrómetro. Calibrar en mm con nominal de 0.162 mm Inspección final de calibre: Medir con láser. Calibrar en mm con nominal de 0.165 mm (0.0065 pulg), | Vapor, mínimo 90°C / 120 min +/- 10 min, |  |  | Forrar sólo con funda de polietileno de 7.5 a 7.6 cm.,
P&G Manufacturing Ireland Ltd. | 260 | 300 | 0.165 mm (0.0065 pulg) | Azul 349 | Nylon 6.12 |  | -92059997 | 32 mm | Silicón americano 20 ml. por 19 lts. de agua, | (F) | PMM 8446 | 2016-05-05 | Dado de 215 barrenos, 25 mallas de 100 mesh, |  |  |  |  | Bastón 3 mm - 5 mm, Espejo 50 cm, | Dado de 130, 177 ó 215 barrenos, 25 mallas de 100 mesh, | Pasar los filamentos por todos los rodillos del 3er. tren Inspección en proceso de calibre: Medir con micrómetro. Calibrar en mm con nominal de 0.162 mm Inspección final de calibre: Medir con láser. Calibrar en mm con nominal de 0.165 mm (0.0065 pulg), | Vapor, mínimo 90°C / 120 min +/- 10 min, |  |  | Forrar sólo con funda de polietileno de 7.5 a 7.6 cm.,
P&G Manufacturing Ireland Ltd. | 325 | 375 | 0.203 mm (0.008 pulg) | Verde 126 | Nylon 6.12 |  | -92202016 | 35 mm | Silicón americano 25 ml por 19 lts de agua, | (F) | PMM 8446 | 2016-05-05 | Dado de 130 ó 177 barrenos, 25 mallas de 100 mesh, |  |  |  |  | Bastón 3 mm - 5 mm, Espejo 50 cm, | Dado 130 ó 177 barrenos, 25 mallas de 100 mesh, | Pasar los filamentos por todos los rodillos del 3er. tren Inspección en proceso de calibre: Medir con micrómetro. Calibrar en mm con nominal de 0.200 mm Inspección final de calibre: Medir con láser. Calibrar en mm con nominal de 0.203 mm (0.008 pulg), | Vapor, mínimo 90°C / 120 min +/- 10 min, |  |  | Forrar sólo con funda de polietileno de 7.5 a 7.6 cm.,
P&G Manufacturing Ireland Ltd. | 319 | 370 | 0.203 mm (0.008 pulg) | Azul 349 | Nylon 6.12 |  | -92202017 | 32 mm | Silicón americano 25 ml por 19 lts de agua, | (F) | PMM 8446 | 2016-05-05 | Dado de 130 ó 177 barrenos, 25 mallas de 100 mesh, |  |  |  |  | Bastón 3 mm - 5 mm, Espejo 50 cm, | Dado de 130 ó 177 barrenos, 25 mallas de 100 mesh, | Pasar los filamentos por todos los rodillos del 3er. tren Inspección en proceso de calibre: Medir con micrómetro. Calibrar en mm con nominal de 0.200 mm Inspección final de calibre: Medir con láser. Calibrar en mm con nominal de 0.203 mm (0.008 pulg), | Vapor, mínimo 90°C / 120 min +/- 10 min, |  |  | Forrar sólo con funda de polietileno de 7.5 a 7.6 cm.,
P&G Manufacturing Ireland Ltd. | 306 | 355 | 0.178 mm (0.007 pulg) | Azul 837 | Nylon 6.12 |  | -92202019 | 34 mm | Silicón americano 25 ml por 19 lts de agua, | (F) | PMM 8446 | 2016-05-05 | Dado de 130 ó 177 barrenos, 25 mallas de 100 mesh, |  |  |  |  | Bastón 3 mm - 5 mm, Espejo 50 cm, | Dado de 177 barrenos como primera opción, dado de 130 barrenos como segunda opción, 25 mallas de 100 mesh, | Pasar los filamentos por todos los rodillos del 3er. tren Inspección en proceso de calibre: Medir con micrómetro. Calibrar en mm con nominal de 0.175 mm Inspección final de calibre: Medir con láser. Calibrar en mm con nominal de 0.178 mm (0.007 pulg), | Vapor, mínimo 90°C / 120 min +/- 10 min, |  |  | Forrar sólo con funda de polietileno de 7.5 a 7.6 cm.,
P&G Manufacturing Ireland Ltd. | 74 | 85 | 0.152 mm (0.006 pulg) | Azul 398 | Nylon 6.12 |  | -99453228 | 31 mm | Silicón americano 20 ml. por 19 lts. de agua, | (F) | PMM 8446 | 2016-05-05 | Dado de 215 barrenos, 25 mallas de 100 mesh, |  |  |  |  | Bastón 3 mm - 5 mm, Espejo 50 cm, | Dado de 215 barrenos, 25 mallas de 100 mesh, | Pasar los filamentos por todos los rodillos del 3er. tren Inspección en proceso de calibre: Medir con micrómetro. Calibrar en mm con nominal de 0.149 mm Inspección final de calibre: Medir con láser. Calibrar en mm con nominal de 0.152 mm (0.006 pulg), | Vapor, mínimo 90°C / 120 min +/- 10 min, |  |  | Forrar sólo con funda de polietileno de 7.5 a 7.6 cm.,
Escobillones Gear S. de R.L. M.I. | 30 | 40 | 0.00575 pulg | Verde 530 | Nylon 6.12 | Usar resina Vestamid D16 como primera opción, PREPARAR PESADAS DE 10 KG., | N0244105 | Carrete 100 Hilos | Lubricar en línea, Silicón 365 520 ml por 1 litro de agua, 14 rpm, | (F) | PMM 8438 | 2016-05-09 | 6 CTES DE 100 HILOS C/5 KG DE PESO, Usar preferentemente los dados 138 y 135 de 100 barrenos, 25 mallas de 100 mesh,Embobinadoras italianas, 10 mechones de 10 hilos, 6 mm, 5.9, 10. Polea de entrada ranurada, polea en balancín ranurada, rodillo ranurado., 50 min, 5.5, 5 +/- 0.5 Kg, 33, Utilizar carretes reciclados (del mismo cliente), | [5 empty] | Usar preferentemente los dados 138 y 135 de 100 barrenos, 25 mallas de 100 mesh, | Pasar los filamentos por todos los rodillos del 3er. tren, |  |  |  |  | Embobinadoras italianas, 10 mechones de 10 hilos, 6 mm, 5.9, 10. Polea de entrada ranurada, polea en balancín ranurada, rodillo ranurado., 50 min, 5.5, 5 +/- 0.5 Kg, 33, Utilizar carretes reciclados (del mismo cliente),
Escobillones Gear S. de R.L. M.I. | 25 | 25 | 0.0055 pulg | Café 533 | Nylon 6 |  | N0244130 | 15 mm |  | T | PMM 8441 | 2016-05-09 | #N/A
Escobillones Gear S. de R.L. M.I. | 30 | 40 | 0.00575 pulg | Café 533 | Nylon 6.12 | Usar resina Vestamid D16 como primera opción, PREPARAR PESADAS DE 10 KG., | N0244114 | Carrete 100 Hilos | Lubricar en línea, Silicón 365 520 ml por 1 litro de agua, 14 rpm, | (F) | PMM 8439 | 2016-05-16 | 6 CTES DE 100 HILOS, Usar preferentemente los dados 138 y 135 de 100 barrenos, 25 mallas de 100 mesh,Embobinadoras italianas, 10 mechones de 10 hilos, 6 mm, 5.9, 10. Polea de entrada ranurada, polea en balancín ranurada, rodillo ranurado., 52 min, 5.3, 5 +/- 0.5 Kg, 33, Utilizar carretes reciclados (del mismo cliente),700-600 | [5 empty] | Usar preferentemente los dados 138 y 135 de 100 barrenos, 25 mallas de 100 mesh, | Pasar los filamentos por todos los rodillos del 3er. tren, |  |  |  |  | Embobinadoras italianas, 10 mechones de 10 hilos, 6 mm, 5.9, 10. Polea de entrada ranurada, polea en balancín ranurada, rodillo ranurado., 52 min, 5.3, 5 +/- 0.5 Kg, 33, Utilizar carretes reciclados (del mismo cliente),
Escobillones Gear S. de R.L. M.I. | 25 | 30 | 0.0055 pulg | Verde 530 | Nylon 6 |  | N0244131 | 15 mm |  | T | PMM 8442 | 2016-05-16 | #N/A