## Cristobal
Nombre del Cliente | Cantidad | Unidad | Calibre | Color | Material | Clave | Corte | Lubricación | Orientación | No pedido | Fecha Entrega | Perfil | Aditivo | Otros | Especificaciones | Descripcion
FLORES CIBRIAN LUIS ANGEL | 4.8 | KG | 0.035" | BLANCO 945 | NYLON 6 | N045201 | EN MAZO | 0 | 0 | PMM 8447 | 08.04.2016 00:00:00 | - | - | - | - | NYLON 6 BLANCO 945 CAL. 0.035" EN MAZO
ORAL-B LABORATORIES | 170 | KG | 0.007" | VERDE 854 | NYLON 6.12 | .60880072 | 36 MM | SIL. AMERICANO 25ML | T | PMM 8448 | 12.04.2016 00:00:00 | - | - | - | TOLERANCIA CALIBRE PROMEDIO: +/- 0.00021 PULG. CALIBRACION EN MICROMETRO / FORRO SOLO CON FUNDA | NYLON 6.12 VERDE 854 CAL. 0.007" CORTE: 36 MM
ORAL-B LABORATORIES | 85 | KG | 0.008" | AZUL INDICATOR | NYLON 6.12 | .60880497 | 1 1/8" | SIL. AMERICANO 25ML | T | PMM 8448 | 12.04.2016 00:00:00 | - | - | - | TOLERANCIA CALIBRE PROMEDIO: +/- 0.00024 PULG CALIBRACION EN MICROMETRO CTES DE 50 HILOS FORRO SOLO FUNDA | NYLON 6.12 AZUL INDICATOR CAL. 0.008" CORTE: 1 1/8"
ORAL-B LABORATORIES | 170 | KG | 0.008" | AZUL INDICATOR | NYLON 6.12 | .60880498 | 1 1/4" | SIL. AMERICANO 25ML | T | PMM 8448 | 12.04.2016 00:00:00 | - | - | - | TOLERANCIA CALIBRE PROMEDIO: +/- 0.00024 PULG CALIBRACION EN MICROMETRO CTES DE 50 HILOS /FORRO SOLO FUNDA | NYLON 6.12 AZUL INDICATOR CAL. 0.008" CORTE: 1 1/4"
ORAL-B LABORATORIES | 85 | KG | 0.006" | AZUL INDICATOR | NYLON 6.12 | .60880501 | 1 7/64" | SIL. AMERICANO 20ML | T | PMM 8448 | 12.04.2016 00:00:00 | - | - | 35gr AZUL2 3lts ACIDO REC 6/1 | TOLERANCIA CALIBRE PROMEDIO: +/- 0.00018 PULG. CALIBRACION EN MICROMETRO CTES DE 50 HILOS /FORRO SOLO FUNDA | NYLON 6.12 AZUL INDICATOR CAL. 0.006" CORTE: 1 7/64"
ORAL-B LABORATORIES | 170 | KG | 0.009" | AZUL 367 | NYLON 6.12 | .97400722 | 34 MM | 0 | 0 | PMM 8448 | 12.04.2016 00:00:00 | - | - | - | - | NYLON 6.12 AZUL 367 CAL. 0.009" CORTE: 34 MM
ORAL-B LABORATORIES | 85 | KG | 0.007" | AZUL 838 | NYLON 6.12 | .97400727 | 32 MM | 0 | 0 | PMM 8448 | 12.04.2016 00:00:00 | - | - | - | - | NYLON 6.12 AZUL 838 CAL. 0.007" CORTE: 32 MM
ORAL-B LABORATORIES | 170 | KG | 0.007" | AZUL 169 | NYLON 6.12 | .97400728 | 32 MM | 0 | 0 | PMM 8449 | 12.04.2016 00:00:00 | - | - | - | - | NYLON 6.12 AZUL 169 CAL. 0.007" CORTE: 32 MM
ORAL-B LABORATORIES | 85 | KG | 0.007" | AZUL 839 | NYLON 6.12 | .97400729 | 32 MM | 0 | 0 | PMM 8449 | 12.04.2016 00:00:00 | - | - | - | - | NYLON 6.12 AZUL 839 CAL. 0.007" CORTE: 32 MM
ORAL-B LABORATORIES | 170 | KG | 0.007" | AZUL | NYLON 6.12 | .99390239 | 32 MM | SIL. AMERICANO 25ML | T | PMM 8449 | 12.04.2016 00:00:00 | - | - | - | EN CARRETES DE 55 HILOS, TOLERANCIA CALIBRE PROMEDIO: +/- 0.00021 PULG, CALIBRACION EN MICROMETRO, FORRO SOLO FUNDA PE 7.6 - 7.8 CM DIAM MAZO: 50 +/- 2 MM, CAJAS DE 10 LBS | NYLON 6.12 AZUL INDICATOR CAL. 0.007" CORTE: 32 MM
ORAL-B LABORATORIES | 85 | KG | 0.007" | AZUL 976 | NYLON 6.12 | .99761613 | 32 MM | SIL. AMERICANO 25ML | T | PMM 8449 | 12.04.2016 00:00:00 | - | - | - | TOLERANCIA CALIBRE PROMEDIO: +/- 0.00021 PULG CALIBRACION EN MICROMETRO, FORRO SOLO FUNDA P.E. 7.6 A 7.8 CM., DIAMETRO DE MAZO 50 +/- 2 MM EN CAJAS DE 10 LBS. | NYLON 6.12 AZUL 976 CAL. 0.007" CORTE: 32 MM
ORAL-B LABORATORIES | 85 | KG | 0.008" | AZUL 976 | NYLON 6.12 | .99761614 | 32 MM | SIL. AMERICANO 25ML | T | PMM 8449 | 12.04.2016 00:00:00 | - | - | - | TOLERANCIA CALIBRE PROMEDIO: +/- 0.00024 PULG, CALIBRACION EN MICROMETRO, FORRO SOLO FUNDA P.E. 7.6 A 7.8 CM., DIAMETRO DE MAZO 50 +/- 2 MM EN CAJAS DE 10 LBS. | NYLON 6.12 AZUL 976 CAL. 0.008" CORTE: 32 MM
ORAL-B LABORATORIES | 560 | KG | 0.007" | INDICATOR | NYLON 6.12 | .96630844 | 10.5 FT | SIL. AME. 20MLX19LTA | T | PMM 8450 | 12.04.2016 00:00:00 | - | - | - | CTS 65 HILOS PARA TEÑIR EMB. ITAL. DIAMETRO MAZO 31 +/- 0.5 MM GROSOR SELLADO 1.10+/- 0.5 MM LONGITUD 3048 +/-152 MM FUNDA 71 MM SIN FRANJA DADO 130 B FAB. CHORIZOS DE 7 VUELTAS CON 7 CTS TEMP. PEINADO Y LUB. STD ARMAR A DIAMETRO 31MM ANTES HORNEAR | NYLON 6.12 INDICATOR CAL. 0.007" CORTE: 10.5 FT
ORAL-B LABORATORIES | 340 | KG | 0.006" | NATURAL | POLIESTER SATINTONE | .96630845 | 10.5 FT | 0 | F | PMM 8450 | 12.04.2016 00:00:00 | - | CAOLIN | - | 200 G MB CAOLIN EN 800 G DE PBT DIAMETRO MAZO: 31 +/- 0.5 MM FUNDA 71 MM FRANJA ROJA GROSOR SELLADO 1.10+/- 0.5 MM LONGITUD: 3048 +/-152 MM DADO 250 B FAB C/ CHORIZOS DE 15 VUELTAS C/U TEMP. PEINADO Y LUB STD ARMAR A DIAMETRO 31MM ANTES HORNEAR | POLIESTER SATINTONE NATURAL CAL. 0.006" CORTE: 10.5 FT
ORAL-B LABORATORIES | 225 | KG | 0.006" | AZUL 324 | POLIESTER SATINTONE | .96630846 | 10.5 FT | SIL. AME 650MLX19LTA | F | PMM 8450 | 12.04.2016 00:00:00 | - | CAOLIN | - | 200 G MB CAOLIN EN 800 G DE PBT DIAMETRO MAZO: 31 +/- 0.5 MM FUNDA 71 MM FRANJA ROJA GROSOR SELLADO 1.10+/- 0.5 MM LONGITUD: 3048 +/-152 MM DADO 250 B FAB C/ CHORIZOS DE 15 VUELTAS C/U TEMP. PEINADO Y LUB STD ARMAR A DIAMETRO 31MM ANTES HORNEAR | POLIESTER SATINTONE AZUL 324 CAL. 0.006" CORTE: 10.5 FT
ORAL-B LABORATORIES | 150 | KG | 0.006" | AZUL 322 | POLIESTER | .96747979 | 10.5 FT | SIL. AMERICANO 650ML | F | PMM 8450 | 12.04.2016 00:00:00 | - | AB | - | AB, PBT CAOLIN CHORIZOS DADO DE 250 B, P/ 1KG UTILIZAR 80% DE PBT 12.5% MB CAOLIN 7.5% MB AB 7000, 4 CH DE 15 VUELTAS VEL 160-800-690 MAZO CHORIZOS C/EXT. P/ENC. AUTOCLAVE 135°C X10 MIN CAL. NOM. LINEA 0.0058" DIAMETRO 31MM ANTES HORNEAR SOLO BASF | POLIESTER SATINTONE "AB" AZUL 322 CAL. 0.006" CORTE: 10.5 FT
ORAL-B LABORATORIES | 680 | KG | 0.006" | AZUL 32 | POLIESTER | .96747988 | 10.5 FT. | SIL. AMERICANO 650ML | F | PMM 8450 | 12.04.2016 00:00:00 | - | - | - | PBT CAOLIN CHORIZOS DADO 250 BARRENOS 4 CHORIZOS DELGADOS 15 VUELTAS C/U VEL. 160-800-690 MAZO DE CHORIZOS C/EXT. P/ENCOGER, AUTOCLAVE 135°C X10MIN CAL. NOMINAL EN LINEA 0.0058" ARMAR A DIAMETRO 31 MM ANTES DE HORNEAR 80% PBT+20% MB CAOLIN | POLIESTER SATINTONE AZUL 323 CAL. 0.006" CORTE: 10.5 FT.
ORAL-B LABORATORIES | 680 | KG | 0.007" | AZUL 589 | POLIESTER | .96747989 | 10.5 FT. | SIL. AMERICANO 650ML | F | PMM 8450 | 12.04.2016 00:00:00 | - | - | - | PBT CAOLIN CHORIZOS DADO 130 BARRENOS 4 CHORIZOS DELGADOS 21 VUELTAS C/U VEL. 160-800-690 MAZO DE CHORIZOS C/EXT. P/ENCOGER, AUTOCLAVE 135°C X10MIN CAL. NOMINAL EN LINEA 0.0068" ARMAR A DIAMETRO 31 MM ANTES DE HORNEAR 80% PBT+20% MB CAOLIN,SOLO BASF | POLIESTER SATINTONE AZUL 589 CAL. 0.007" CORTE: 10.5 FT.
ORAL-B LABORATORIES | 75 | KG | 0.006" | VERDE 321 | POLIESTER | .96747998 | 10.5 FT. | SIL. AMERICANO 650ML | F | PMM 8450 | 12.04.2016 00:00:00 | - | AB | - | AB, PBT CAOLIN CHORIZOS DADO DE 250 B, P/ 1KG UTILIZAR 80% DE PBT 12.5% MB CAOLIN 7.5% MB AB 7000, 4 CH DE 15 VUELTAS VEL 160-800-690 MAZO CHORIZOS C/EXT. P/ENC. AUTOCLAVE 135°C X10 MIN CAL. NOM. LINEA 0.0058" DIAMETRO31MM ANTES HORNEAR SOLO BASF | POLIESTER SATINTONE "AB" VERDE 321 CAL. 0.006" CORTE: 10.5 FT.
ORAL-B LABORATORIES | 115 | KG | 0.006" | AMARILLO 325 | POLIESTER | .96747999 | 10.5 FT | SIL. AMERICANO 650ML | F | PMM 8451 | 12.04.2016 00:00:00 | - | AB | - | AB, PBT CAOLIN CHORIZOS DADO DE 250 B, P/ 1KG UTILIZAR 80% DE PBT 12.5% MB CAOLIN 7.5% MB AB 7000, 4 CH DE 15 VUELTAS VEL 160-800-690 MAZO CHORIZOS C/EXT. P/ENC. AUTOCLAVE 135°C X10 MIN CAL. NOM. LINEA 0.0058" DIAMETRO 31MM ANTES HORNEAR SOLO BASF | POLIESTER SATINTONE "AB" AMARILLO 325 CAL. 0.006" CORTE: 10.5 FT
ORAL-B LABORATORIES | 340 | KG | 0.006" | VERDE 734 | POLIESTER | .96748002 | 10.5 FT | SIL. AMERICANO 650ML | F | PMM 8451 | 12.04.2016 00:00:00 | - | - | - | PBT CAOLIN CHORIZOS DADO 250 BARRENOS 4 CHORIZOS DELGADOS 15 VUELTAS C/U VEL. 160-800-690 MAZO DE CHORIZOS C/EXT. P/ENCOGER, AUTOCLAVE 135°C X10MIN CAL. NOMINAL EN LINEA 0.0058" ARMAR A DIAMETRO 31 MM ANTES DE HORNEAR 80% PBT+20% MB CAOLIN | POLIESTER SATINTONE VERDE 734 CAL. 0.006" CORTE: 10.5 FT
ORAL-B LABORATORIES | 225 | KG | 0.007" | VERDE 588 | POLIESTER | .96748004 | 10.5 FT. | SIL. AMERICANO 650ML | F | PMM 8451 | 12.04.2016 00:00:00 | - | - | - | PBT CAOLIN CHORIZOS DADO 130 BARRENOS 4 CHORIZOS DELGADOS 21 VUELTAS C/U VEL. 160-800-690 MAZO DE CHORIZOS C/EXT. P/ENCOGER, AUTOCLAVE 135°C X10MIN CAL. NOMINAL EN LINEA 0.0068" ARMAR A DIAMETRO 31 MM ANTES DE HORNEAR 80% PBT+20% MB CAOLIN,SOLO BASF | POLIESTER SATINTONE VERDE 588 CAL. 0.007" CORTE: 10.5 FT.
ORAL-B LABORATORIES | 225 | KG | 0.006" | NATURAL 396 | POLIESTER | .96748005 | 10.5 FT. | SIL. AMERICANO 170ML | F | PMM 8451 | 12.04.2016 00:00:00 | - | - | - | PBT CHORIZOS DADO 250 BARRENOS FABRICAR 4 CHORIZOS DELGADOS 15 VUELTAS C/U VEL160-800-690 MAZO DE CHORIZOS C/ EXTENSION P/ ENCOGER AUTOCLAVE 135°C X 10 MIN CAL. NOMINAL EN LINEA 0.0058" ARMAR A DIAMETRO DE 31 MM ANTES DE HORNEAR, SOLO RESINA BASF | POLIESTER NATURAL 396 CAL. 0.006" CORTE: 10.5 FT.
ORAL-B LABORATORIES | 75 | KG | 0.007" | NATURAL 396 | POLIESTER | .96748006 | 10.5 FT. | SIL. AMERICANO 170ML | F | PMM 8451 | 12.04.2016 00:00:00 | - | - | - | PBT CHORIZOS DADO130 BARRENOS 4 CHORIZOS DELGADOS 21 VUELTAS C/U VEL160-800-690 MAZO DE CHORIZOS C/ EXTENSION P/ ENCOGER AUTOCLAVE 135°C X 10 MIN CAL. NOMINAL EN LINEA 0.0068" ARMAR A DIAMETRO DE 31 MM ANTES DE HORNEAR, FABRICAR SOLO CON RESINA BASF | POLIESTER NATURAL 396 CAL. 0.007" CORTE: 10.5 FT.
ORAL-B LABORATORIES | 115 | KG | 0.007" | AZUL 545 | POLIESTER SATINTONE | .97121041 | 10.5 FT | 0 | 0 | PMM 8451 | 12.04.2016 00:00:00 | - | - | - | - | POLIESTER SATINTONE AZUL 545 CAL. 0.007" CORTE: 10.5 FT
INDUSTRIAL BRUSH CORP. | 2000 | LB | 0.070" | NEGRO 921 | NYLON 6.12 | -8201145-14.5 | 14 1/2" | 0 | 0 | PMM 8452 | 29.04.2016 00:00:00 | - | - | - | - | NYLON 6.12 NEGRO 921 CAL. 0.070" CORTE: 14 1/2"
POWER BRUSHES INC. | 100 | LB | 0.003" | CAFE 871 | NYLON 6.12 | .03NXDL03 | EN MAZO | SIL. AMERICANO 100% | 0 | PMM 8453 | 28.04.2016 00:00:00 | - | - | - | - | NYLON 6.12 CAFE 871 CAL. 0.003" EN MAZO
MORALES CIBRIAN ANDRES | 4 | KG | 0 | 0 | 0 | N0221097 | 0 | 0 | 0 | PMM 8454 | 11.04.2016 00:00:00 | #N/A | #N/A | #N/A | #N/A | NYLON 6.12 NATURAL CAL. 0.006" CORTE: 2 1/2"

## Hoja1
Nombre del Cliente | Cantidad_Kg | Unidad_Original | Calibre | Color | Material | Resina | Clave | Corte | Lubricante | Orientación | No pedido | Fecha Entrega | ESP_SAE | Rizado | Perfil | Aditivos | Tipo de Mazo | Bastón_Espejo_Tina | Herramental | Fabricar | Temple | Horno | Teñido | Enfundado | Esp_Carretes
Flores Cibrian Luis Angel | 4.8 | 0 | 0.035 pulg | Blanco 945 | Nylon 6 |  | N045201 | Mazo | Lubán 100%, | S | PMM 8447 | 2016-04-08 | - |  |  |  |  | Utilizar tina de doble viaje, | Dado de 8 barrenos, 15 mallas de 100 mesh, |  | Agua, mínimo 90°C / 120 min +/- 10 min, | 80°C +/- 5°C / 3hrs, |  | Forrar con funda de polietileno y papel kraft café,
Morales Cibrian Andrés | 4 | 0 | 0.006 pulg | Natural | Nylon 6.12 |  | N0221097 | 2 1/2 pulg |  |  | PMM 8454 | 2016-04-11 | #N/A
Oral-B Laboratories | 170 |  | 0.178 mm (0.007 pulg) | Verde 854 | Nylon 6.12 | Cambia con temperaturas de extrusión y templado. En extrusión: Con temperaturas bajas se hace un tono claro o amarillento. Con temperaturas altas se hace un tono fuerte o azulado. En templado: Se hace un tono más amarillento., | .60880072 | 36 mm | Silicón americano 25 ml por 19 lts de agua, | T | PMM 8448 | 2016-04-12 | TOLERANCIA CALIBRE PROMEDIO: +/- 0.00021 PULG. CALIBRACION EN MICROMETRO / FORRO SOLO CON FUNDA |  |  |  |  | Bastón 3 mm - 5 mm, Espejo 50 cm, | Dado de 130 ó 177 barrenos, 25 mallas de 100 mesh, | Inspección en proceso de calibre: Medir con micrómetro. Calibrar en mm con nominal de 0.175 mm Inspección final de calibre: Medir con láser. Calibrar en mm con nominal de 0.178 mm (0.007 pulg), | Vapor, mínimo 90°C / 120 min +/- 10 min, |  |  | Forrar sólo con funda de polietileno de 7.5 a 7.6 cm.,
Oral-B Laboratories | 85 |  | 0.203 mm (0.008 pulg) | Azul Indicator | Nylon 6.12 | Fabricar con resinas DuPont (Zytel FG 158), | .60880497 | 1 1/8 pulg | Silicón americano 18 ml por 19 lts de agua, DESPUÉS DEL TEMPLADO Y PEINADO (ANTES DE LUBRICAR), DEJAR SECAR EL MATERIAL MÍNIMO 12 HORAS. YA SECO, LUBRICAR. Cada mazo se sumergirá dentro de la solución de lubricante durante 3 min. Después peinar el materi | T | PMM 8448 | 2016-04-12 | TOLERANCIA CALIBRE PROMEDIO: +/- 0.00024 PULG CALIBRACION EN MICROMETRO CTES DE 50 HILOS FORRO SOLO FUNDA |  |  |  |  | Bastón 3 mm - 5 mm, Espejo 50 cm, | Dado de 130 ó 177 barrenos, 25 mallas de 100 mesh, | Inspección en proceso de calibre: Medir con micrómetro. Calibrar en mm con nominal de 0.200 mm Inspección final de calibre: Medir con láser. Calibrar en mm con nominal de 0.203 mm (0.008 pulg) Embobinar en carretes de 65 hilos (dado de 130 barrenos) ó 59 |  |  | Teñir en línea con velocidades para trenes 1, 2 y 3: 260 rpm. Carretes para teñir: 6 carretes de 65 hilos ó 7 carretes de 59 hilos. Utilizar fórmula de teñido de acuerdo a la AV. 149. Embobinado en mazo normal (AL-60)., | Forrar sólo con funda de polietileno de 7.5 a 7.6 cm., | Usar embobinadoras nacionales como primera opción, embobinadoras italianas como segunda opción., 5.5, 10. Polea de entrada en H, polea de salida en V., 1 hr, 4, Crellin Natural,
Oral-B Laboratories | 170 |  | 0.203 mm (0.008 pulg) | Azul Indicator | Nylon 6.12 | Fabricar con resinas DuPont (Zytel FG 158), | .60880498 | 1 1/4 pulg | Silicón americano 18 ml por 19 lts de agua, DESPUÉS DEL TEMPLADO Y PEINADO (ANTES DE LUBRICAR), DEJAR SECAR EL MATERIAL MÍNIMO 12 HORAS. YA SECO, LUBRICAR. Cada mazo se sumergirá dentro de la solución de lubricante durante 3 min. Después peinar el materi | T | PMM 8448 | 2016-04-12 | TOLERANCIA CALIBRE PROMEDIO: +/- 0.00024 PULG CALIBRACION EN MICROMETRO CTES DE 50 HILOS /FORRO SOLO FUNDA |  |  |  |  | Bastón 3 mm - 5 mm, Espejo 50 cm, | Dado de 130 ó 177 barrenos, 25 mallas de 100 mesh, | Inspección en proceso de calibre: Medir con micrómetro. Calibrar en mm con nominal de 0.200 mm Inspección final de calibre: Medir con láser. Calibrar en mm con nominal de 0.203 mm (0.008 pulg) Embobinar en carretes de 65 hilos (dado de 130 barrenos) ó 59 |  |  | Teñir en línea con velocidades para trenes 1, 2 y 3: 260 rpm. Carretes para teñir: 6 carretes de 65 hilos ó 7 carretes de 59 hilos. Utilizar fórmula de teñido de acuerdo a la AV. 149., | Forrar sólo con funda de polietileno de 7.5 a 7.6 cm., | Usar embobinadoras nacionales como primera opción, embobinadoras italianas como segunda opción., 5.5, 10. Polea de entrada en H, polea de salida en V., 1 hr, 4, Crellin Natural,
Oral-B Laboratories | 85 |  | 0.152 mm (0.006 pulg) | Azul Indicator | Nylon 6.12 | Fabricar con resinas DuPont (Zytel FG 158), | .60880501 | 1 7/64 pulg | Silicón americano 15 ml por 19 lts de agua, DESPUÉS DEL TEMPLADO Y PEINADO (ANTES DE LUBRICAR), DEJAR SECAR EL MATERIAL MÍNIMO 12 HORAS. YA SECO, LUBRICAR. Cada mazo se sumergirá dentro de la solución de lubricante durante 3 min. Después peinar el materi | T | PMM 8448 | 2016-04-12 | TOLERANCIA CALIBRE PROMEDIO: +/- 0.00018 PULG. CALIBRACION EN MICROMETRO CTES DE 50 HILOS /FORRO SOLO FUNDA |  |  |  |  | Bastón 3 mm - 5 mm, Espejo 50 cm, | Dado de 215 barrenos, 25 mallas de 100 mesh, | Inspección en proceso de calibre: Medir con micrómetro. Calibrar en mm con nominal de 0.149 mm Inspección final de calibre: Medir con láser. Calibrar en mm con nominal de 0.152 mm (0.006 pulg) Embobinar en carretes de 71 y 72 hilos para teñir. No desembob |  |  | Teñir en línea con velocidades para trenes 1, 2 y 3: 260 rpm. Utilizar fórmula de teñido de acuerdo a la AV. 149. Carretes para teñir: 9 carretes de 71 y 72 hilos., | Forrar sólo con funda de polietileno de 7.5 a 7.6 cm., | Embobinadoras italianas, 5.5, 10. Polea de entrada en H, polea de salida en V., 1 hr, 4, Crellin Natural,
Oral-B Laboratories | 170 |  | 0.229 mm (0.009 pulg) | Azul 367 | Nylon 6.12 |  | .97400722 | 34 mm | Silicón americano 35 ml por 19 lts de agua, | (F) | PMM 8448 | 2016-04-12 | - |  |  |  |  | Bastón 3 mm - 5 mm, Espejo 50 cm, | Dado de 110 barrenos, 25 mallas de 100 mesh, | Pasar los filamentos por todos los rodillos del 3er. tren. Medir calibre con equipo láser directo (sin ajuste)., | Vapor, 90°C / 2hrs, |  |  | Forrar sólo con funda de polietileno de 7.5 a 7.6 cm.,
Oral-B Laboratories | 85 |  | 0.178 mm (0.007 pulg) | Azul 838 | Nylon 6.12 |  | .97400727 | 32 mm | Silicón americano 27 ml por 19 lts de agua, | (F) | PMM 8448 | 2016-04-12 | - |  |  |  |  | Bastón 3 mm - 5 mm, Espejo 50 cm, | Dado de 177 barrenos, 25 mallas de 100 mesh, | Pasar los filamentos por todos los rodillos del 3er. tren. Medir calibre con equipo láser directo (sin ajuste)., | Vapor, 90°C / 2hrs, |  |  | Forrar sólo con funda de polietileno de 7.5 a 7.6 cm.,
Oral-B Laboratories | 170 |  | 0.178 mm (0.007 pulg) | Azul 169 | Nylon 6.12 |  | .97400728 | 32 mm | Silicón americano 27 ml por 19 lts de agua, | (F) | PMM 8449 | 2016-04-12 | - |  |  |  |  | Bastón 3 mm - 5 mm, Espejo 50 cm, | Dado de 177 barrenos, 25 mallas de 100 mesh, | Pasar los filamentos por todos los rodillos del 3er. tren. Medir calibre con equipo láser directo (sin ajuste)., | Vapor, 90°C / 2hrs, |  |  | Forrar sólo con funda de polietileno de 7.5 a 7.6 cm.,
Oral-B Laboratories | 85 |  | 0.178 mm (0.007 pulg) | Azul 839 | Nylon 6.12 |  | .97400729 | 32 mm | Silicón americano 27 ml por 19 lts de agua, | (F) | PMM 8449 | 2016-04-12 | - |  |  |  |  | Bastón 3 mm - 5 mm, Espejo 50 cm, | Dado de 130 barrenos, 25 mallas de 100 mesh, | Pasar los filamentos por todos los rodillos del 3er. tren. Medir calibre con equipo láser directo (sin ajuste)., | Vapor, 90°C / 2hrs, |  |  | Forrar sólo con funda de polietileno de 7.5 a 7.6 cm.,
Oral-B Laboratories | 170 |  | 0.178 mm (0.007 pulg) | Azul Indicator | Nylon 6.12 | Fabricar con resinas DuPont (Zytel FG 158), | .99390239 | 32 mm | Silicón americano 18 ml por 19 lts de agua, DESPUÉS DEL TEMPLADO Y PEINADO (ANTES DE LUBRICAR), DEJAR SECAR EL MATERIAL MÍNIMO 12 HORAS. YA SECO, LUBRICAR. Cada mazo se sumergirá dentro de la solución de lubricante durante 3 min. Después peinar el materi | T | PMM 8449 | 2016-04-12 | EN CARRETES DE 55 HILOS, TOLERANCIA CALIBRE PROMEDIO: +/- 0.00021 PULG, CALIBRACION EN MICROMETRO, FORRO SOLO FUNDA PE 7.6 - 7.8 CM DIAM MAZO: 50 +/- 2 MM, CAJAS DE 10 LBS |  |  |  |  | Bastón 3 mm - 5 mm, Espejo 50 cm, | Dado de 130 ó 177 barrenos, 25 mallas de 100 mesh, | Inspección en proceso de calibre: Medir con micrómetro. Calibrar en mm con nominal de 0.175 mm Inspección final de calibre: Medir con láser. Calibrar en mm con nominal de 0.178 mm (0.007 pulg) Embobinar en carretes de 65 hilos (dado de 130 barrenos) ó de |  |  | Teñir en línea con velocidades para trenes 1, 2 y 3: 260 rpm. Carretes para teñir: 7 carretes de 65 hilos ó 8 carretes de 59 hilos. Utilizar fórmula de teñido de acuerdo a la AV. 149., | Forrar sólo con funda de polietileno de 7.5 a 7.6 cm., | Usar embobinadoras nacionales como primera opción, embobinadoras italianas como segunda opción., 5.5, 10. Polea de entrada en H, polea de salida en V., 51 min, 4, Crellin Natural,
Oral-B Laboratories | 85 |  | 0.178 mm (0.007 pulg) | Azul 976 | Nylon 6.12 |  | .99761613 | 32 mm | Silicón americano 25 ml por 19 lts de agua, | T | PMM 8449 | 2016-04-12 | TOLERANCIA CALIBRE PROMEDIO: +/- 0.00021 PULG CALIBRACION EN MICROMETRO, FORRO SOLO FUNDA P.E. 7.6 A 7.8 CM., DIAMETRO DE MAZO 50 +/- 2 MM EN CAJAS DE 10 LBS. |  |  |  |  | Bastón 3 mm - 5 mm, Espejo 50 cm, | Dado de 130 ó 177 barrenos, 25 mallas de 100 mesh, | Avisar al departamento de Aseguramiento de Calidad cuando se esté fabricando. Inspección en proceso de calibre: Medir con micrómetro. Calibrar en mm con nominal de 0.175 mm Inspección final de calibre: Medir con láser. Calibrar en mm con nominal de 0.178 | Vapor, mínimo 90°C / 120 min +/- 10 min, |  |  | Forrar sólo con funda de polietileno de 7.5 a 7.6 cm.,
Oral-B Laboratories | 85 |  | 0.203 mm (0.008 pulg) | Azul 976 | Nylon 6.12 |  | .99761614 | 32 mm | Silicón americano 25 ml por 19 lts de agua, | T | PMM 8449 | 2016-04-12 | TOLERANCIA CALIBRE PROMEDIO: +/- 0.00024 PULG, CALIBRACION EN MICROMETRO, FORRO SOLO FUNDA P.E. 7.6 A 7.8 CM., DIAMETRO DE MAZO 50 +/- 2 MM EN CAJAS DE 10 LBS. |  |  |  |  | Bastón 3 mm - 5 mm, Espejo 50 cm, | Dado de 130 ó 177 barrenos, 25 mallas de 100 mesh, | Inspección en proceso de calibre: Medir con micrómetro. Calibrar en mm con nominal de 0.200 mm Inspección final de calibre: Medir con láser. Calibrar en mm con nominal de 0.203 mm (0.008 pulg), | Vapor, mínimo 90°C / 120 min +/- 10 min, |  |  | Forrar sólo con funda de polietileno de 7.5 a 7.6 cm.,
Oral-B Laboratories | 560 |  | 0.1778 mm (0.007 pulg) | Azul Indicator | Nylon 6.12 | Fabricar sólo con resina de Dupont, | .96630844 | Chorizo | Silicón americano 20 ml. por 19 lts. de agua, Para la preparación del lubricante: utilizar 70% de agua destilada y 30% de agua filtrada. Peinar mazos delgados., | T | PMM 8450 | 2016-04-12 | CTS 65 HILOS PARA TEÑIR EMB. ITAL. DIAMETRO MAZO 31 +/- 0.5 MM GROSOR SELLADO 1.10+/- 0.5 MM LONGITUD 3048 +/-152 MM FUNDA 71 MM SIN FRANJA DADO 130 B FAB. CHORIZOS DE 7 VUELTAS CON 7 CTS TEMP. PEINADO Y LUB. STD ARMAR A DIAMETRO 31MM ANTES HORNEAR |  |  |  |  | Bastón 3 mm - 5 mm, Espejo 50 cm, | Dado de 177 ó 195 barrenos, 25 mallas de 100 mesh, | Embobinar en carretes de 59 hilos (dado de 177 barrenos) ó de 65 hilos (dado de 195 barrenos). Inspección en proceso de calibre: Medir con micrómetro. Calibrar con nominal de 0.1750 mm. (0.00689") Inspección final de calibre: Medir con láser. Calibrar con |  | 80°C / 1 hr, | Teñir en línea. Velocidades de trenes 1, 2 y 3: 260 rpm.Utilizar fórmula de teñido de acuerdo a la AV. 149 Fabricar 12 chorizos delgados de 6 vueltas con 9 carretes de 59 hilos ó de 6 vueltas con 8 carretes de 65 hilos. Comenzar a teñir con mínimo 4 carre | Grosor del sellado: 1.10 +/- 0.5 mm Longitud del mazo: 3048 +/- 152 mm Ancho de la funda: 71 mm, sin franja. Calibre: 0.004", | Embobinadoras italianas, 5.5, 10. Polea de entrada en H, polea de salida en V., Carretes de 59 hilos: 55 min Carretes de 65 hilos: 46 min, 4, H&K Negro Alemán,
Oral-B Laboratories | 340 |  | 0.1524 mm (0.006 pulg) | Natural | PBT Satintone | Para preparar 1 kg de material, utilizar 800 g de Poliéster PBT y 200 g de Masterbatch con caolín PBT COMPR-20. Se puede utilizar resina Ultradur B4500 o Crastin., | .96630845 | Chorizo | Silicón americano 650 ml. por 19 lts. de agua, Peinar mazos delgados, | (F) | PMM 8450 | 2016-04-12 | 200 G MB CAOLIN EN 800 G DE PBT DIAMETRO MAZO: 31 +/- 0.5 MM FUNDA 71 MM FRANJA ROJA GROSOR SELLADO 1.10+/- 0.5 MM LONGITUD: 3048 +/-152 MM DADO 250 B FAB C/ CHORIZOS DE 15 VUELTAS C/U TEMP. PEINADO Y LUB STD ARMAR A DIAMETRO 31MM ANTES HORNEAR |  |  |  | Mazo de chorizos, Con extensión para encoger, | Espejo mínimo 50 cm, | Dado de 250 ó 300 barrenos, 10 mallas de 100 mesh, | Pasar los filamentos por todos los rodillos del 3er. tren. Para dado de 250 barrenos: Fabricar 6 chorizos delgados, 15 vueltas cada uno. Peinar saliendo de la tina de enfriamiento en 26 mechones de 5 hilos y 20 mechones de 6 hilos. Para dado de 300 barren | Autoclave, 135°C / 10 min +/- 0 min, | 80°C / 1 hr, |  | Grosor del sellado: 1.10 +/- 0.5 mm Longitud del mazo: 3048 +/- 152 mm Ancho de la funda: 71 mm, con franja roja. Calibre: 0.004",
Oral-B Laboratories | 225 |  | 0.1524 mm (0.006 pulg) | Azul 324 | PBT Satintone | Para preparar 1 kg de material, utilizar 800 g de Poliéster PBT y 200 g de Masterbatch con caolín PBT COMPR-20. Se puede utilizar resina Ultradur B4500 o Crastin. Utilizar bolsas nuevas para cada pesada. , Manejar pesadas en botes de plástico. El color su | .96630846 | Chorizo | Silicón americano 650 ml. por 19 lts. de agua, Peinar mazos delgados, | (F) | PMM 8450 | 2016-04-12 | 200 G MB CAOLIN EN 800 G DE PBT DIAMETRO MAZO: 31 +/- 0.5 MM FUNDA 71 MM FRANJA ROJA GROSOR SELLADO 1.10+/- 0.5 MM LONGITUD: 3048 +/-152 MM DADO 250 B FAB C/ CHORIZOS DE 15 VUELTAS C/U TEMP. PEINADO Y LUB STD ARMAR A DIAMETRO 31MM ANTES HORNEAR |  |  |  | Mazo de chorizos, Con extensión para encoger, | Bastón 1 cm, Espejo mínimo 50 cm, | Dado de 250 ó 300 barrenos, 10 mallas de 100 mesh, | Pasar los filamentos por todos los rodillos del 3er. tren. Orientar en vapor. Enumerar todos los mazos. Para dado de 250 barrenos: Fabricar 6 chorizos delgados, 15 vueltas cada uno. Peinar saliendo de la tina de enfriamiento en 26 mechones de 5 hilos y 2 | Autoclave, 135°C / 10 min +/- 0 min, | 80°C / 1 hr, |  | Grosor del sellado: 1.10 +/- 0.5 mm Longitud del mazo: 3048 +/- 152 mm Ancho de la funda: 71 mm, con franja roja. Calibre: 0.004",
Oral-B Laboratories | 150 |  | 0.1524 mm (0.006 pulg) | Azul 322 | PBT Satintone AB | Poliéster PBT y Caolín. Utilizar únicamente resina Ultradur B4500., Para preparar 1 kg de material, utilizar 800 g de Poliéster PBT, 75 g de Masterbatch Antimicrobial B-7000 PBT "ARX V 13/282 AM-PBT" y 125 g Masterbatch con caolín PBT COMPR-20., | .96747979 | Chorizo | Silicón americano 650 ml. por 19 lts. de agua, Peinar mazos delgados, | (F) | PMM 8450 | 2016-04-12 | AB, PBT CAOLIN CHORIZOS DADO DE 250 B, P/ 1KG UTILIZAR 80% DE PBT 12.5% MB CAOLIN 7.5% MB AB 7000, 4 CH DE 15 VUELTAS VEL 160-800-690 MAZO CHORIZOS C/EXT. P/ENC. AUTOCLAVE 135°C X10 MIN CAL. NOM. LINEA 0.0058" DIAMETRO 31MM ANTES HORNEAR SOLO BASF |  |  | Para preparar 1 kg de material, utilizar 800 g de Poliéster PBT, 75 g de Masterbatch Antimicrobial B-7000 PBT "ARX V 13/282 AM-PBT" y 125 g Masterbatch con caolín PBT COMPR-20., | Mazo de chorizos, Con extensión para encoger, | Espejo mínimo 50 cm, | Dado de 250 ó 300 barrenos, 10 mallas de 100 mesh, | Pasar los filamentos por todos los rodillos del 3er. tren. Para dado de 250 barrenos: Fabricar 6 chorizos delgados, 15 vueltas cada uno. Peinar saliendo de la tina de enfriamiento en 26 mechones de 5 hilos y 20 mechones de 6 hilos. Para dado de 300 barren | Autoclave, 135°C / 10 min +/- 0 min, | 80°C / 1 hr, |  | Grosor del sellado: 1.10 +/- 0.5 mm Longitud del mazo: 3048 +/- 152 mm Ancho de la funda: 71 mm, con franja roja. Calibre: 0.004",
Oral-B Laboratories | 680 |  | 0.1524 mm (0.006 pulg) | Azul 323 | PBT Satintone | Para preparar 1 kg de material, utilizar 800 g de Poliéster PBT y 200 g de Masterbatch con caolín PBT COMPR-20. Se puede utilizar resina Ultradur B4500 o Crastin., | .96747988 | Chorizo | Silicón americano 650 ml. por 19 lts. de agua, Peinar mazos delgados, | (F) | PMM 8450 | 2016-04-12 | PBT CAOLIN CHORIZOS DADO 250 BARRENOS 4 CHORIZOS DELGADOS 15 VUELTAS C/U VEL. 160-800-690 MAZO DE CHORIZOS C/EXT. P/ENCOGER, AUTOCLAVE 135°C X10MIN CAL. NOMINAL EN LINEA 0.0058" ARMAR A DIAMETRO 31 MM ANTES DE HORNEAR 80% PBT+20% MB CAOLIN |  |  |  | Mazo de chorizos, Con extensión para encoger, | Espejo mínimo 50 cm, | Dado de 250 ó 300 barrenos, 10 mallas de 100 mesh, | Pasar los filamentos por todos los rodillos del 3er. tren. Para dado de 250 barrenos: Fabricar 6 chorizos delgados, 15 vueltas cada uno. Peinar saliendo de la tina de enfriamiento en 26 mechones de 5 hilos y 20 mechones de 6 hilos. Para dado de 300 barren | Autoclave, 135°C / 10 min +/- 0 min, | 80°C / 1 hr, |  | Grosor del sellado: 1.10 +/- 0.5 mm Longitud del mazo: 3048 +/- 152 mm Ancho de la funda: 71 mm, con franja roja. Calibre: 0.004",
Oral-B Laboratories | 680 |  | 0.1778 mm (0.007 pulg) | Azul 589 | PBT Satintone | Para preparar 1 kg de material, utilizar 800 g de Poliéster PBT y 200 g de Masterbatch con caolín PBT COMPR-20. Utilizar únicamente resina Ultradur B4500., Cambia con templado. El tono se hace más fuerte con el temple., | .96747989 | Chorizo | Silicón americano 650 ml. por 19 lts. de agua, Peinar mazos delgados, | (F) | PMM 8450 | 2016-04-12 | PBT CAOLIN CHORIZOS DADO 130 BARRENOS 4 CHORIZOS DELGADOS 21 VUELTAS C/U VEL. 160-800-690 MAZO DE CHORIZOS C/EXT. P/ENCOGER, AUTOCLAVE 135°C X10MIN CAL. NOMINAL EN LINEA 0.0068" ARMAR A DIAMETRO 31 MM ANTES DE HORNEAR 80% PBT+20% MB CAOLIN,SOLO BASF |  |  |  | Mazo de chorizos, Con extensión para encoger, | Espejo mínimo 50 cm, | Dado de 250 barrenos, 10 mallas de 100 mesh, | Pasar los filamentos por todos los rodillos del 3er. tren. Fabricar 6 chorizos delgados de 10 vueltas cada uno. Peinar saliendo de la tina de enfriamiento en 26 mechones de 5 hilos y 20 mechones de 6 hilos. Inspección en proceso de calibre: Calibrar con n | Autoclave, 135°C / 10 min +/- 0 min, | 80°C / 1 hr, |  | Grosor del sellado: 1.10 +/- 0.5 mm Longitud del mazo: 3048 +/- 152 mm Ancho de la funda: 71 mm, sin franja. Calibre: 0.004",
Oral-B Laboratories | 75 |  | 0.1524 mm (0.006 pulg) | Verde 321 | PBT Satintone AB | Poliéster PBT y Caolín. Utilizar únicamente resina Ultradur B4500., Para preparar 1 kg de material, utilizar 800 g de Poliéster PBT, 75 g de Masterbatch Antimicrobial B-7000 PBT "ARX V 13/282 AM-PBT" y 125 g Masterbatch con caolín PBT COMPR-20., | .96747998 | Chorizo | Silicón americano 650 ml. por 19 lts. de agua, Peinar mazos delgados, | (F) | PMM 8450 | 2016-04-12 | AB, PBT CAOLIN CHORIZOS DADO DE 250 B, P/ 1KG UTILIZAR 80% DE PBT 12.5% MB CAOLIN 7.5% MB AB 7000, 4 CH DE 15 VUELTAS VEL 160-800-690 MAZO CHORIZOS C/EXT. P/ENC. AUTOCLAVE 135°C X10 MIN CAL. NOM. LINEA 0.0058" DIAMETRO31MM ANTES HORNEAR SOLO BASF |  |  | Para preparar 1 kg de material, utilizar 800 g de Poliéster PBT, 75 g de Masterbatch Antimicrobial B-7000 PBT "ARX V 13/282 AM-PBT" y 125 g Masterbatch con caolín PBT COMPR-20., | Mazo de chorizos, Con extensión para encoger, | Espejo mínimo 50 cm, | Dado de 250 ó 300 barrenos, 10 mallas de 100 mesh, | Pasar los filamentos por todos los rodillos del 3er. tren. Para dado de 250 barrenos: Fabricar 6 chorizos delgados, 15 vueltas cada uno. Peinar saliendo de la tina de enfriamiento en 26 mechones de 5 hilos y 20 mechones de 6 hilos. Para dado de 300 barren | Autoclave, 135°C / 10 min +/- 0 min, | 80°C / 1 hr, |  | Grosor del sellado: 1.10 +/- 0.5 mm Longitud del mazo: 3048 +/- 152 mm Ancho de la funda: 71 mm, con franja roja. Calibre: 0.004",
Oral-B Laboratories | 115 |  | 0.1524 mm (0.006 pulg) | Amarillo 325 | PBT Satintone AB | Poliéster PBT y Caolín. Utilizar únicamente resina Ultradur B4500., Para preparar 1 kg de material, utilizar 800 g de Poliéster PBT, 75 g de Masterbatch Antimicrobial B-7000 PBT "ARX V 13/282 AM-PBT" y 125 g Masterbatch con caolín PBT COMPR-20., | .96747999 | Chorizo | Silicón americano 650 ml. por 19 lts. de agua, Peinar mazos delgados, | (F) | PMM 8451 | 2016-04-12 | AB, PBT CAOLIN CHORIZOS DADO DE 250 B, P/ 1KG UTILIZAR 80% DE PBT 12.5% MB CAOLIN 7.5% MB AB 7000, 4 CH DE 15 VUELTAS VEL 160-800-690 MAZO CHORIZOS C/EXT. P/ENC. AUTOCLAVE 135°C X10 MIN CAL. NOM. LINEA 0.0058" DIAMETRO 31MM ANTES HORNEAR SOLO BASF |  |  | Para preparar 1 kg de material, utilizar 800 g de Poliéster PBT, 75 g de Masterbatch Antimicrobial B-7000 PBT "ARX V 13/282 AM-PBT" y 125 g Masterbatch con caolín PBT COMPR-20., | Mazo de chorizos, Con extensión para encoger, | Espejo mínimo 50 cm, | Dado de 250 ó 300 barrenos, 10 mallas de 100 mesh, | Pasar los filamentos por todos los rodillos del 3er. tren. Para dado de 250 barrenos: Fabricar 6 chorizos delgados, 15 vueltas cada uno. Peinar saliendo de la tina de enfriamiento en 26 mechones de 5 hilos y 20 mechones de 6 hilos. Para dado de 300 barren | Autoclave, 135°C / 10 min +/- 0 min, | 80°C / 1 hr, |  | Grosor del sellado: 1.10 +/- 0.5 mm Longitud del mazo: 3048 +/- 152 mm Ancho de la funda: 71 mm, con franja roja. Calibre: 0.004",
Oral-B Laboratories | 340 |  | 0.1524 mm (0.006 pulg) | Verde 734 | PBT Satintone | Para preparar 1 kg de material, utilizar 800 g de Poliéster PBT y 200 g de Masterbatch con caolín PBT COMPR-20. Se puede utilizar resina Ultradur B4500 o Crastin., | .96748002 | Chorizo | Silicón americano 650 ml. por 19 lts. de agua, Peinar mazos delgados, | (F) | PMM 8451 | 2016-04-12 | PBT CAOLIN CHORIZOS DADO 250 BARRENOS 4 CHORIZOS DELGADOS 15 VUELTAS C/U VEL. 160-800-690 MAZO DE CHORIZOS C/EXT. P/ENCOGER, AUTOCLAVE 135°C X10MIN CAL. NOMINAL EN LINEA 0.0058" ARMAR A DIAMETRO 31 MM ANTES DE HORNEAR 80% PBT+20% MB CAOLIN |  |  |  | Mazo de chorizos, Con extensión para encoger, | Espejo mínimo 50 cm, | Dado de 250 ó 300 barrenos, 10 mallas de 100 mesh, | Pasar los filamentos por todos los rodillos del 3er. tren. Para dado de 250 barrenos: Fabricar 6 chorizos delgados, 15 vueltas cada uno. Peinar saliendo de la tina de enfriamiento en 26 mechones de 5 hilos y 20 mechones de 6 hilos. Para dado de 300 barren | Autoclave, 135°C / 10 min +/- 0 min, | 80°C / 1 hr, |  | Grosor del sellado: 1.10 +/- 0.5 mm Longitud del mazo: 3048 +/- 152 mm Ancho de la funda: 71 mm, con franja roja. Calibre: 0.004",
Oral-B Laboratories | 225 |  | 0.1778 mm (0.007 pulg) | Verde 588 | PBT Satintone | Para preparar 1 kg de material, utilizar 800 g de Poliéster PBT y 200 g de Masterbatch con caolín PBT COMPR-20. Utilizar únicamente resina Ultradur B4500., Cambia con templado. El tono se hace más fuerte con el temple., | .96748004 | Chorizo | Silicón americano 650 ml. por 19 lts. de agua, Peinar mazos delgados, | (F) | PMM 8451 | 2016-04-12 | PBT CAOLIN CHORIZOS DADO 130 BARRENOS 4 CHORIZOS DELGADOS 21 VUELTAS C/U VEL. 160-800-690 MAZO DE CHORIZOS C/EXT. P/ENCOGER, AUTOCLAVE 135°C X10MIN CAL. NOMINAL EN LINEA 0.0068" ARMAR A DIAMETRO 31 MM ANTES DE HORNEAR 80% PBT+20% MB CAOLIN,SOLO BASF |  |  |  | Mazo de chorizos, Con extensión para encoger, | Espejo mínimo 50 cm, | Dado de 250 barrenos, 10 mallas de 100 mesh, | Pasar los filamentos por todos los rodillos del 3er. tren. Fabricar 6 chorizos delgados de 10 vueltas cada uno. Peinar saliendo de la tina de enfriamiento en 26 mechones de 5 hilos y 20 mechones de 6 hilos. Inspección en proceso de calibre: Calibrar con n | Autoclave, 135°C / 10 min +/- 0 min, | 80°C / 1 hr, |  | Grosor del sellado: 1.10 +/- 0.5 mm Longitud del mazo: 3048 +/- 152 mm Ancho de la funda: 71 mm, sin franja. Calibre: 0.004",
Oral-B Laboratories | 225 |  | 0.1524 mm (0.006 pulg) | Natural 396 | Polyester PBT | Utilizar únicamente resina Ultradur B4500., Sin Caolin, | .96748005 | Chorizo | Silicón americano 170 ml por 19 lts de agua, Para la preparación del lubricante: utilizar 70% de agua destilada y 30% de agua filtrada. Peinar mazos delgados., | (F) | PMM 8451 | 2016-04-12 | PBT CHORIZOS DADO 250 BARRENOS FABRICAR 4 CHORIZOS DELGADOS 15 VUELTAS C/U VEL160-800-690 MAZO DE CHORIZOS C/ EXTENSION P/ ENCOGER AUTOCLAVE 135°C X 10 MIN CAL. NOMINAL EN LINEA 0.0058" ARMAR A DIAMETRO DE 31 MM ANTES DE HORNEAR, SOLO RESINA BASF |  |  | Sin Caolin, | Mazo de chorizos, Con extensión para encoger, | Espejo mínimo 50 cm, | Dado de 250 ó 300 barrenos, 10 mallas de 100 mesh, | Pasar los filamentos por todos los rodillos del 3er. tren. Para dado de 250 barrenos: Fabricar 6 chorizos delgados, 15 vueltas cada uno. Peinar saliendo de la tina de enfriamiento en 26 mechones de 5 hilos y 20 mechones de 6 hilos. Para dado de 300 barren | Autoclave, 135°C / 10 min +/- 0 min, | 80°C / 1 hr, |  | Grosor del sellado: 1.10 +/- 0.5 mm Longitud del mazo: 3048 +/- 152 mm Ancho de la funda: 71 mm, con franja roja. Calibre: 0.004",
Oral-B Laboratories | 75 |  | 0.1778 mm (0.007 pulg) | Natural 396 | Polyester PBT | Utilizar únicamente resina Ultradur B4500., Sin Caolin, | .96748006 | Chorizo | Silicón americano 170 ml por 19 lts de agua, Para la preparación del lubricante: utilizar 70% de agua destilada y 30% de agua filtrada. Peinar mazos delgados., | (F) | PMM 8451 | 2016-04-12 | PBT CHORIZOS DADO130 BARRENOS 4 CHORIZOS DELGADOS 21 VUELTAS C/U VEL160-800-690 MAZO DE CHORIZOS C/ EXTENSION P/ ENCOGER AUTOCLAVE 135°C X 10 MIN CAL. NOMINAL EN LINEA 0.0068" ARMAR A DIAMETRO DE 31 MM ANTES DE HORNEAR, FABRICAR SOLO CON RESINA BASF |  |  | Sin Caolin, | Mazo de chorizos, Con extensión para encoger, | Espejo mínimo 50 cm, | Dado de 250 barrenos, 10 mallas de 100 mesh, | Pasar los filamentos por todos los rodillos del 3er. tren. Fabricar 6 chorizos delgados de 10 vueltas cada uno. Peinar saliendo de la tina de enfriamiento en 26 mechones de 5 hilos y 20 mechones de 6 hilos. Inspección en proceso de calibre: Calibrar con n | Autoclave, 135°C / 10 min +/- 0 min, | 80°C / 1 hr, |  | Grosor del sellado: 1.10 +/- 0.5 mm Longitud del mazo: 3048 +/- 152 mm Ancho de la funda: 71 mm, sin franja. Calibre: 0.004",
Oral-B Laboratories | 115 |  | 0.1778 mm (0.007 pulg) | Azul 545 | PBT Satintone | Para preparar 1 kg de material, utilizar 800 g de Poliéster PBT y 200 g de Masterbatch con caolín PBT COMPR-20. Se puede utilizar resina Ultradur B4500 o Crastin., | .97121041 | Chorizo | Silicón americano 650 ml. por 19 lts. de agua, Peinar mazos delgados, | T | PMM 8451 | 2016-04-12 | - |  |  |  | Mazo de chorizos, Con extensión para encoger, | Bastón 1 cm, Espejo 50 cm, | Dado de 250 barrenos, 10 mallas de 100 mesh, | Fabricar 6 chorizos delgados de 10 vueltas cada uno. Peinar saliendo de la tina de enfriamiento en 26 mechones de 5 hilos y 20 mechones de 6 hilos. Inspección en proceso de calibre: Calibrar con nominal de 0.0068" al utilizar calibrador de carátula. Calib | Autoclave, 155ºC /10 min, | 80°C / 1 hr, |  | Grosor del sellado: 1.10 +/- 0.5 mm Longitud del mazo: 3048 +/- 152 mm Ancho de la funda: 71 mm, sin franja. Calibre: 0.004",
Industrial Brush Corp. | 908 | 1025 | 0.070 pulg | Negro 921 | Nylon 6.12 | 100% Nylon 6.12 virgen Vestamid, Nylub (5 g / kg de resina) y Tinuvin (5 g / kg de resina), | -8201145-14.5 | 14 1/2 pulg | Lubán 100%, | S | PMM 8452 | 2016-04-29 | Nylub (5 g / kg de resina) y Tinuvin (5 g / kg de resina),Mazo normal, Con doble extensión, una con perno y una invertida para encogerAire, 180 ºC / 1 hr 15 min,Templar en horno 3,,Utilizar tina de un solo viaje con agua fría.,Dado de 1 barreno, no. 79 como primera opción, 30 mallas de 100 mesh,Forrar sólo con película estirable de polietileno, |  |  | Nylub (5 g / kg de resina) y Tinuvin (5 g / kg de resina), | Mazo normal, Con doble extensión, una con perno y una invertida para encoger, | Utilizar tina de un solo viaje con agua fría., | Dado de 1 barreno, no. 79 como primera opción, 30 mallas de 100 mesh, | Realizar 5 amarres al mazo para evitar que el filamento se cuelgue al aflojar la extensión: 1 amarre por dentro de los cuernos sujetando el material, 2 amarres a la mitad del mazo y 2 amarres en los extremos del mazo., | Aire, 180 ºC / 1 hr 15 min, | Templar en horno 3, |  | Forrar sólo con película estirable de polietileno,
Power Brushes Inc. | 45.4 | 55 | 0.003 pulg | Café 871 | Nylon 6.12 |  | .03NXDL03 | 55 pulg | Silicón americano 100%, 1. Sumergir los mazos durante 3 minutos en la tina con lubricante. 2. Separar el mazo en 2 partes para peinarlo y peinar cada parte con el peine de diente fino. 3. Juntar las 2 partes y peinar para emparejar el mazo. 4. Colocar un | (F) | PMM 8453 | 2016-05-03 | Mazo normal,Dado de 400 barrenos, Utilizar 40 mallas de 100 mesh y 2 mallas de 200 mesh, |  |  |  | Mazo normal, | Bastón 3 mm - 5 mm, Espejo 50 cm, | Dado de 400 barrenos, Utilizar 40 mallas de 100 mesh y 2 mallas de 200 mesh, | Pasar los filamentos por todos los rodillos del 3er. tren., | Vapor, mínimo 90°C / 120 min +/- 10 min, |  |  | Forrar con funda de polietileno y papel kraft blanco. Verificar que el forrado de los mazos no sea ni muy flojo ni muy apretado y que sea uniforme. Ver cortes referencia.,